## 说明
使用说明：
以铁硅铝第一列（E列）为例
绿色部分为设计需要的输入的参数，电流2.5A，匝数168
浅蓝色部分为磁环参数，从厂家手册里找到相关的数据填进去
这个环型号是77894，是个27mm的铁硅铝环
橙色部分是计算结果
改变绿色部分的值，就得出不同的计算结果
其中控制指标是导磁比，最佳在50%,不能太小.
如果太大，说明磁环用大了
导磁比也就是饱和深度，以50%为最佳
然后看导线截面合适不, 和自己按载流密度估计的数相比
如果计算出的导线截面太大，说明窗口有多余
如果计算出的导线截面太小，说明窗口小了，也就是磁环小了
这个导线截面是按饶满计算的
检测参数是空载检测读数，这个电感检测数应该是出厂感量>1.95mH为合格
设计电感量为975uH, 电流可以过2.5A
橙色部分是自动计算出来的，不要改里面的公式，关键算法是根据厂家提供的概化曲线方程式写成的
表格中还有一些中间(红色)或参考数据栏, 可以(已经)隐藏掉,但是不能删除.
最下面还提供了双环叠用时的参数，更多的叠用以此类推
可以采用列复制的方法任意增加计算列, 这样可以永久保留设计资料和充分利用已有的磁环数据.
导线长度是近似的，批量生产可能需要适当修正
暂时没有提供磁环损耗的计算方法，厂家资料也提供有相关概化曲线方程式，有兴趣的人可以加进去
主要是与频率有关，不想引入太多的初始数据，目前就电流和匝数2个参数，即可确定一个电感
最上面是厂家提供的磁环初选图表，可以参考，也可以不予理会
需要说明的是: 电流为偏置电流，即直流成分的意思
对于含有比较大的交流成分的情况(即纹波大)，还需要根据峰值电流校核饱和深度和对应感量，
甚至可以根据这个算法(迭代)得出实际电流曲线.
事实上, 这个计算表格的特点就是可以按厂家的技术标准和电感的实际工况精确计算出电感的感量以及磁芯的饱和深度
其中没有任何人为总结或推导(任意性很大)的经验数据参与计算, 也不需要查图(烦琐且没有精度)或试算,
磁环选择就看厂家手册了，不同的材质、尺寸得出不同的结果
一般动态电流大就用铁硅铝，比如Boost电感(注意:铁硅铝仍然有饱和的可能).
动态电流小就用铁粉芯，比如滤波电感，便宜，且不会饱和.
磁环损耗与动态和频率有关，且主要是动态，因此即使是很高的频率，只要动态很小（滤波电感通常如此），就没有必要用铁硅铝。
使用什么材质其实只有一个原则：不发热为准
本计算表格的基本算法来自于:
铁粉芯: 微金(MICROMETALS)的功率磁芯(Iron Powder Cores)数据手册
合金粉芯: 美磁(MAGNETICS)的功率磁芯(Powder Cores)数据手册
因此,磁芯的参数也应该以这两家的数据为准, 其他厂家的磁芯能不能按此表格计算,取决于他们与这两家产品标准的一致性.
微金铁粉芯特性表
材料 | 导磁率 | 密度 | 成本 | 颜色 | μ0温度系数 | Al 离散性
| (μ0) | (g/cm3) |  |  | (+ppm/C) | (+-)
-2 | 10 | 5 | 2.7 | 红/无 | 95 | 5%
-8 | 35 | 6.5 | 5 | 黄/红 | 255 | 10%
-14 | 14 | 5.2 | 3.6 | 黑/红 | 150 | 10%
-18 | 55 | 6.6 | 3.4 | 绿/红 | 385 | 10%
-19 | 55 | 6.8 | 1.7 | 红/绿 | 650 | 10%
-26 | 75 | 7 | 1 | 黄/白 | 825 | 10%
-30 | 22 | 6 | 1.4 | 绿/灰 | 510 | 10%
-34 | 33 | 6.2 | 1.5 | 灰/蓝 | 565 | 10%
-35 | 33 | 6.3 | 1.4 | 黄/灰 | 665 | 10%
-40 | 60 | 6.9 | 1 | 绿/黄 | 950 | 10%
-45 | 100 | 7.2 | 2.6 | 黑/黑 | 1043 | 10%
-52 | 75 | 7 | 1.2 | 绿/蓝 | 650 | 10%
铁硅铝磁粉芯主要技术指标及型号对照表
主要厂家 |  |  |  | 主要参数
Magnetic | CSC | ARNOLD | DONGBU | 磁导率 Perm | 电感系数 | 外径O.D. | 内径I.D. | 高度Ht
P/N No. | P/N No. | P/N No. | P/N No. |  | Al (uH) | (英寸/mm) | (英寸/mm) | (英寸/mm)
77141-A7 | CS035060 | MS-014060-8 | S014-013A | 60 | 13 | 0.140/3.56 | 0.070/1.78 | 0.060/1.52
77445-A7 | CS035075 | MS-014075-8 | S014-016A | 75 | 16 | 0.140/3.56 | 0.070/1.78 | 0.060/1.52
77444-A7 | CS035090 | MS-014090-8 | S014-019A | 90 | 19 | 0.140/3.56 | 0.070/1.78 | 0.060/1.52
77140-A7 | CS035125 | MS-014125-8 | S014-026A | 125 | 26 | 0.140/3.56 | 0.070/1.78 | 0.060/1.52
77151-AY | CS039060 | MS-015060-8 | S015-017A | 60 | 17 | 0.155/3.94 | 0.087/2.21 | 0.100/2.54
77155-AY | CS039075 | MS-015075-8 | S015-021A | 75 | 21 | 0.155/3.94 | 0.087/2.21 | 0.100/2.54
77154-AY | CS039090 | MS-015090-8 | S015-025A | 90 | 25 | 0.155/3.94 | 0.087/2.21 | 0.100/2.54
77150-AY | CS039125 | MS-015125-8 | S015-035A | 125 | 35 | 0.155/3.94 | 0.087/2.21 | 0.100/2.54
77181-AY | CS046060 | MS-018060-8 | S018-020A | 60 | 20 | 0.183/4.65 | 0.093/2.36 | 0.100/2.54
77185-AY | CS046075 | MS-018075-8 | S018-025A | 75 | 25 | 0.183/4.65 | 0.093/2.36 | 0.100/2.54
77184-AY | CS046090 | MS-018090-8 | S018-030A | 90 | 30 | 0.183/4.65 | 0.093/2.36 | 0.100/2.54
77180-AY | CS046125 | MS-018125-8 | S018-042A | 125 | 42 | 0.183/4.65 | 0.093/2.36 | 0.100/2.54
77021-A7 | CS063060 | MS-025060-8 | S025-024A | 60 | 24 | 0.250/6.35 | 0.110/2.79 | 0.110/2.79
77825-A7 | CS063075 | MS-025075-8 | S025-030A | 75 | 30 | 0.250/6.35 | 0.110/2.79 | 0.110/2.79
77824-A7 | CS063090 | MS-025090-8 | S025-036A | 90 | 36 | 0.250/6.35 | 0.110/2.79 | 0.110/2.79
77020-A7 | CS063125 | MS-025125-8 | S025-050A | 125 | 52 | 0.250/6.35 | 0.110/2.79 | 0.110/2.79
77241-A7 | CS066060 | MS-027060-8 |  | 60 | 26 | 0.260/6.60 | 0.105/2.67 | 0.100/2.54
77245-A7 | CS066075 | MS-027075-8 |  | 75 | 32 | 0.260/6.60 | 0.105/2.67 | 0.100/2.54
77244-A7 | CS066090 | MS-027090-8 |  | 90 | 39 | 0.260/6.60 | 0.105/2.67 | 0.100/2.54
77240-A7 | CS066125 | MS-027125-8 |  | 125 | 54 | 0.260/6.60 | 0.105/2.67 | 0.100/2.54
77271-A7 | CS067060 | MS-026060-8 | S026-050A | 60 | 50 | 0.260/6.60 | 0.105/2.67 | 0.188/4.78
77875-A7 | CS067075 | MS-026075-8 | S026-062A | 75 | 62 | 0.260/6.60 | 0.105/2.67 | 0.188/4.78
77874-A7 | CS067090 | MS-026090-8 | S026-074A | 90 | 74 | 0.260/6.60 | 0.105/2.67 | 0.188/4.78
77270-A7 | CS067125 | MS-026125-8 | S026-103A | 125 | 103 | 0.260/6.60 | 0.105/2.67 | 0.188/4.78
77411-A7** | CS068060 | MS-028060-8 |  | 60 | 33 | 0.277/7.04 | 0.156/3.96 | 0.200/5.08
77415-A7** | CS068075 | MS-028075-8 |  | 75 | 42 | 0.277/7.04 | 0.156/3.96 | 0.200/5.08
77414-A7** | CS068090 | MS-028090-8 |  | 90 | 50 | 0.277/7.04 | 0.156/3.96 | 0.200/5.08
77410-A7** | CS068125 | MS-028125-8 |  | 125 | 70 | 0.277/7.04 | 0.156/3.96 | 0.200/5.08
77031-A7 | CS078060 | MS-031060-8 | S031-025A | 60 | 25 | 0.310/7.87 | 0.156/3.96 | 0.125/3.18
77835-A7 | CS078075 | MS-031075-8 | S031-031A | 75 | 31 | 0.310/7.87 | 0.156/3.96 | 0.125/3.18
77834-A7 | CS078090 | MS-031090-8 | S031-037A | 90 | 37 | 0.310/7.87 | 0.156/3.96 | 0.125/3.18
77030-A7 | CS078125 | MS-031125-8 | S031-052A | 125 | 52 | 0.310/7.87 | 0.156/3.96 | 0.125/3.18
77281-A7 | CS096060 | MS-039060-8 | S038-025A | 60 | 25 | 0.380/9.65 | 0.188/4.78 | 0.125/3.18
77885-A7 | CS096075 | MS-039075-8 | S038-032A | 75 | 32 | 0.380/9.65 | 0.188/4.78 | 0.125/3.18
77884-A7 | CS096090 | MS-039090-8 | S038-038A | 90 | 38 | 0.380/9.65 | 0.188/4.78 | 0.125/3.18
77280-A7 | CS096125 | MS-039125-8 | S038-053A | 125 | 53 | 0.380/9.65 | 0.188/4.78 | 0.125/3.18
77291-A7 | CS097060 | MS-038060-8 |  | 60 | 32 | 0.380/9.65 | 0.188/4.78 | 0.156/3.96
77295-A7 | CS097075 | MS-038075-8 |  | 75 | 40 | 0.380/9.65 | 0.188/4.78 | 0.156/3.96
77294-A7 | CS097090 | MS-038090-8 |  | 90 | 48 | 0.380/9.65 | 0.188/4.78 | 0.156/3.96
77290-A7 | CS097125 | MS-038125-8 |  | 125 | 66 | 0.380/9.65 | 0.188/4.78 | 0.156/3.96
77041-A7 | CS102060 | MS-040060-2 | S040-032A | 60 | 32 | 0.400/10.16 | 0.200/5.08 | 0.156/3.96
77845-A7 | CS102075 | MS-040075-2 | S040-040A | 75 | 40 | 0.400/10.16 | 0.200/5.08 | 0.156/3.96
77844-A7 | CS102090 | MS-040090-2 | S040-048A | 90 | 48 | 0.400/10.16 | 0.200/5.08 | 0.156/3.96
77040-A7 | CS102125 | MS-040125-2 | S040-066A | 125 | 66 | 0.400/10.16 | 0.200/5.08 | 0.156/3.96
77131-A7 | CS112060 | MS-044060-2 | S044-026A | 60 | 26 | 0.440/11.18 | 0.250/6.35 | 0.156/3.96
77335-A7 | CS112075 | MS-044075-2 | S044-032A | 75 | 32 | 0.440/11.18 | 0.250/6.35 | 0.156/3.96
77334-A7 | CS112090 | MS-044090-2 | S044-038A | 90 | 38 | 0.440/11.18 | 0.250/6.35 | 0.156/3.96
77130-A7 | CS112125 | MS-044125-2 | S044-153A | 125 | 53 | 0.440/11.18 | 0.250/6.35 | 0.156/3.96
77051-A7 | CS127060 | MS-050060-2 | S050-027A | 60 | 27 | 0.500/12.70 | 0.300/7.62 | 0.187/4.75
77055-A7 | CS127075 | MS-050075-2 | S050-034A | 75 | 34 | 0.500/12.70 | 0.300/7.62 | 0.187/4.75
77054-A7 | CS127090 | MS-050090-2 | S050-040A | 90 | 40 | 0.500/12.70 | 0.300/7.62 | 0.187/4.75
77050-A7 | CS127125 | MS-050125-2 | S050-056A | 125 | 56 | 0.500/12.70 | 0.300/7.62 | 0.187/4.75
77121-A7 | CS166060 | MS-065060-2 | S065-035A | 60 | 36 | 0.655/16.64 | 0.400/10.16 | 0.250/6.35
77225-A7 | CS166075 | MS-065075-2 | S065-043A | 75 | 43 | 0.655/16.64 | 0.400/10.16 | 0.250/6.35
77224-A7 | CS166090 | MS-065090-2 | S065-052A | 90 | 52 | 0.655/16.64 | 0.400/10.16 | 0.250/6.35
77120-A7 | CS166125 | MS-065125-2 | S065-072A | 125 | 72 | 0.655/16.64 | 0.400/10.16 | 0.250/6.35
77381-A7 | CS172060 | MS-068060-2 | S068-043A | 60 | 43 | 0.680/17.27 | 0.380/9.65 | 0.250/6.35
77385-A7 | CS172075 | MS-068075-2 | S068-053A | 75 | 53 | 0.680/17.27 | 0.380/9.65 | 0.250/6.35
77384-A7 | CS172090 | MS-068090-2 | S068-064A | 90 | 64 | 0.680/17.27 | 0.380/9.65 | 0.250/6.35
77380-A7 | CS172125 | MS-068125-2 | S068-089A | 125 | 89 | 0.680/17.27 | 0.380/9.65 | 0.250/6.35
77848-A7 | CS203060 | MS-080060-2 | S080-032A | 60 | 32 | 0.800/20.32 | 0.500/12.70 | 0.250/6.35
77210-A7 | CS203075 | MS-080075-2 | S080-041A | 75 | 41 | 0.800/20.32 | 0.500/12.70 | 0.250/6.35
77211-A7 | CS203090 | MS-080090-2 | S080-049A | 90 | 49 | 0.800/20.32 | 0.500/12.70 | 0.250/6.35
77206-A7 | CS203125 | MS-080125-2 | S080-068A | 125 | 68 | 0.800/20.32 | 0.500/12.70 | 0.250/6.35
77312-A7 | CS229026 | MS-090026-2 | S090-019A | 26 | 19 | 0.900/22.86 | 0.550/13.97 | 0.300/7.62
77059-A7 | CS229060 | MS-090060-2 | S090-043A | 60 | 43 | 0.900/22.86 | 0.550/13.97 | 0.300/7.62
77315-A7 | CS229075 | MS-090075-2 | S090-054A | 75 | 54 | 0.900/22.86 | 0.550/13.97 | 0.300/7.62
77314-A7 | CS229090 | MS-090090-2 | S090-065A | 90 | 65 | 0.900/22.86 | 0.550/13.97 | 0.300/7.62
77310-A7 | CS229125 | MS-090125-2 | S090-090A | 125 | 90 | 0.900/22.86 | 0.550/13.97 | 0.300/7.62
77352-A7 | CS2340926 | MS-092026-2 | S092-022A | 26 | 22 | 0.928/23.57 | 0.567/14.40 | 0.350/8.89
77351-A7 | CS234060 | MS-092060-2 | S092-051A | 60 | 51 | 0.928/23.57 | 0.567/14.40 | 0.350/8.89
77355-A7 | CS234075 | MS-092075-2 | S092-063A | 75 | 63 | 0.928/23.57 | 0.567/14.40 | 0.350/8.89
77354-A7 | CS234090 | MS-092090-2 | S092-076A | 90 | 76 | 0.928/23.57 | 0.567/14.40 | 0.350/8.89
77350-A7 | CS234125 | MS-092125-2 | S092-105A | 125 | 105 | 0.928/23.57 | 0.567/14.40 | 0.350/8.89
77932-A7 | CS270026 | MS-106026-2 | S106-032A | 26 | 32 | 1.060/26.92 | 0.580/14.73 | 0.440/11.18
77894-A7 | CS270060 | MS-106060-2 | S106-075A | 60 | 75 | 1.060/26.92 | 0.580/14.73 | 0.440/11.18
77935-A7 | CS270075 | MS-106075-2 | S106-094A | 75 | 94 | 1.060/26.92 | 0.580/14.73 | 0.440/11.18
77934-A7 | CS270090 | MS-106090-2 | S106-113A | 90 | 113 | 1.060/26.92 | 0.580/14.73 | 0.440/11.18
77930-A7 | CS270125 | MS-106125-2 | S106-157A | 125 | 157 | 1.060/26.92 | 0.580/14.73 | 0.440/11.18
77550-A7 | CS330026 | MS-130026-2 | S130-028A | 26 | 28 | 1.300/33.02 | 0.785/19.94 | 0.420/10.67
77071-A7 | CS330060 | MS-130060-2 | S130-061A | 60 | 61 | 1.300/33.02 | 0.785/19.94 | 0.420/10.67
77553-A7 | CS330075 | MS-130075-2 | S130-076A | 75 | 76 | 1.300/33.02 | 0.785/19.94 | 0.420/10.67
77552-A7 | CS330090 | MS-130090-2 | S130-091A | 90 | 91 | 1.300/33.02 | 0.785/19.94 | 0.420/10.67
77548-A7 | CS330125 | MS-130125-2 | S130-127A | 125 | 127 | 1.300/33.02 | 0.785/19.94 | 0.420/10.67
77587-A7 | CS343026 | MS-135026-2 | S135-016A | 26 | 16 | 1.350/34.29 | 0.920/23.37 | 0.350/8.89
77586-A7 | CS343060 | MS-135060-2 | S135-038A | 60 | 38 | 1.350/34.29 | 0.920/23.37 | 0.350/8.89
77590-A7 | CS343075 | MS-135075-2 | S135-047A | 75 | 47 | 1.350/34.29 | 0.920/23.37 | 0.350/8.89
77589-A7 | CS343090 | MS-135090-2 | S135-056A | 90 | 56 | 1.350/34.29 | 0.920/23.37 | 0.350/8.89
77585-A7 | CS343125 | MS-135125-2 | S135-079A | 125 | 79 | 1.350/34.29 | 0.920/23.37 | 0.350/8.89
77076-A7 | CS358060 | MS-141060-2 | S141-056A | 60 | 56 | 1.410/35.81 | 0.880/22.35 | 0.412/10.46
77329-A7 | CS358075 | MS-141075-2 | S141-070A | 75 | 70.2 | 1.410/35.81 | 0.880/22.35 | 0.412/10.46
77328-A7 | CS358090 | MS-141090-2 | S141-084A | 90 | 84.3 | 1.410/35.81 | 0.880/22.35 | 0.412/10.46
77324-A7 | CS358125 | MS-141125-2 | S141-117A | 125 | 117 | 1.410/35.81 | 0.880/22.35 | 0.412/10.46
77256-A7 | CS400026 | MS-157026-2 | S157-035A | 26 | 35 | 1.570/39.88 | 0.950/24.13 | 0.570/14.48
77083-A7 | CS400060 | MS-157060-2 | S157-081A | 60 | 81 | 1.570/39.88 | 0.950/24.13 | 0.570/14.48
77259-A7 | CS400075 | MS-157075-2 | S157-101A | 75 | 101 | 1.570/39.88 | 0.950/24.13 | 0.570/14.48
77258-A7 | CS400090 | MS-157090-2 | S157-121A | 90 | 121 | 1.570/39.88 | 0.950/24.13 | 0.570/14.48
77254-A7 | CS400125 | MS-157125-2 | S157-168A | 125 | 168 | 1.570/39.88 | 0.950/24.13 | 0.570/14.48
77440-A7 | CS467026 | MS-184026-2 | S184-059A | 26 | 59 | 1.840/46.74 | 0.950/24.13 | 0.710/18.03
77439-A7 | CS467060 | MS-184060-2 | S184-135A | 60 | 135 | 1.840/46.74 | 0.950/24.13 | 0.710/18.03
77443-A7 | CS467075 | MS-184075-2 | S184-169A | 75 | 169 | 1.840/46.74 | 0.950/24.13 | 0.710/18.03
77442-A7 | CS467090 | MS-184090-2 | S184-262A | 90 | 202 | 1.840/46.74 | 0.950/24.13 | 0.710/18.03
77438-A7 | CS467125 | MS-184125-2 | S184-281A | 125 | 281 | 1.840/46.74 | 0.950/24.13 | 0.710/18.03
77091-A7 | CS468026 | MS-185026-2 | S184-037A | 26 | 37 | 1.840/46.74 | 1.130/28.70 | 0.600/15.24
77090-A7 | CS468060 | MS-185060-2 | S184-086A | 60 | 86 | 1.840/46.74 | 1.130/28.70 | 0.600/15.24
77094-A7 | CS468075 | MS-185075-2 | S184-107A | 75 | 107 | 1.840/46.74 | 1.130/28.70 | 0.600/15.24
77093-A7 | CS468090 | MS-185090-2 | S184-128A | 90 | 128 | 1.840/46.74 | 1.130/28.70 | 0.600/15.24
77089-A7 | CS468125 | MS-185125-2 | S184-178A | 125 | 178 | 1.840/46.74 | 1.130/28.70 | 0.600/15.24
77717-A7 | CS508026 | MS-200026-2 | S200-032A | 26 | 32 | 2.000/50.80 | 1.250/31.75 | 0.530/13.46
77716-A7 | CS508060 | MS-200060-2 | S200-073A | 60 | 73 | 2.000/50.80 | 1.250/31.75 | 0.530/13.46
77720-A7 | CS508075 | MS-200075-2 | S200-091A | 75 | 91.2 | 2.000/50.80 | 1.250/31.75 | 0.530/13.46
77719-A7 | CS508090 | MS-200090-2 | S200-109A | 90 | 109 | 2.000/50.80 | 1.250/31.75 | 0.530/13.46
77715-A7 | CS508125 | MS-200125-2 | S200-152A | 125 | 152 | 2.000/50.80 | 1.250/31.75 | 0.530/13.46
77191-A7 | CS571026 | MS-226026-2 |  | 26 | 60 | 2.250/57.15 | 1.039/26.39 | 0.600/15.24
77192-AY | CS571060 | MS-226060-2 |  | 60 | 138 | 2.250/57.15 | 1.039/26.39 | 0.600/15.24
77193-A7 | CS571075 | MS-226075-2 |  | 75 | 172 | 2.250/57.15 | 1.039/26.39 | 0.600/15.24
77194-A7 | CS571090 | MS-226090-2 |  | 90 | 207 | 2.250/57.15 | 1.039/26.39 | 0.600/15.24
77195-A7 | CS571125 | MS-226125-2 |  | 125 | 287 | 2.250/57.15 | 1.039/26.39 | 0.600/15.24
77111-A7 | CS572026 | MS-225026-2 | S225-033A | 26 | 33 | 2.250/57.15 | 1.400/35.56 | 0.550/13.97
77110-A7 | CS572060 | MS-225060-2 | S225-075A | 60 | 75 | 2.250/57.15 | 1.400/35.56 | 0.550/13.97
77214-A7 | CS572075 | MS-225075-2 | S225-094A | 75 | 93.6 | 2.250/57.15 | 1.400/35.56 | 0.550/13.97
77213-A7 | CS572090 | MS-225090-2 | S225-112A | 90 | 112 | 2.250/57.15 | 1.400/35.56 | 0.550/13.97
77109-A7 | CS572125 | MS-225125-2 | S225-156A | 125 | 156 | 2.250/57.15 | 1.400/35.56 | 0.550/13.97
77908-A7 | CS777026 | MS-300026-2 |  | 26 | 30 | 3.063/77.80 | 1.938/49.23 | 0.500/12.7

## 黄白环
基于微金手册的电感精确计算表格----26材质铁粉芯(三黄一白环)
计算说明 | 参数说明 | 参数 | 单位 | 参数值 | 参数值 | 参数值
已知参数 | 偏置电流 | I | A | 6.8 | 6.8 | 6.8
| 交流幅度 | Ipp | A
拟订匝数 | 匝数 | N | n | 95 | 35 | 84
选择 | 磁环型号 | -26 | 铁粉芯 | T157-26 | T106-26 | T130-26
填写磁环参数 | 初始导磁率 | ui |  | 75 | 75 | 75
| 外径 | OD | mm | 39.9 | 26.9 | 33
| 内径 | ID | mm | 24.1 | 14.5 | 19.8
| 环高 | Ht | mm | 14.5 | 11.1 | 11.1
| 磁路长度 | Le | cm | 10.1 | 6.49 | 8.28
| 电感系数 | Al | nH/N^2 | 100 | 93 | 81
| Al离散度 |  | % | 10 | 10 | 10
中间参数 | 计算电感系数 | Al' | mH/K | 90 | 83.7 | 72.9
| 磁场强度 | H | 奥斯特 | 80.375 | 46.08315 | 86.68975
| 状态电感系数 | Al" | mH/K | 42.56729 | 59.98197 | 32.42532
| 窗口面积 | A | mm2 | 456.1671 | 165.13 | 307.9075
结构参数 | 导线截面 |  | mm2 | 2.18 | 2.15 | 1.67
| 导线直径 |  | mm | 1.67 | 1.65 | 1.46
| 导线长 |  | mm | 5400 | 1464 | 3805
| 载流密度 |  | A/mm2 | 3.12 | 3.16 | 4.07
| 铜损 | 100C | W | 2.61 | 0.72 | 2.4
检测参数 | 直流电阻 | Ro | mohm | 56.5 | 15.5 | 51.9
| 初始电感 | Lo | uH | 812.3 | 102.6 | 514.4
运行参数 | 导磁比 | u/ui | % | 47.3 | 71.6 | 44.5
| 计算电感 | L | uH | 384.2 | 73.5 | 228.8
备注 |  |  |  | 差模滤波

## 绿蓝环
基于微金手册的电感精确计算表格----52材质铁粉芯(三绿一蓝环)
计算说明 | 参数说明 | 参数 | 单位 | 参数值 | 参数值 | 参数值 | 参数值 | 参数值 | 参数值 | 参数值 | 参数值
已知参数 | 偏置电流 | I | A | 6.82 | 6.82 | 6.82 | 9.65 | 2.46 | 7.1 | 7.1 | 7.1
| 交流幅度 | Ipp
拟订匝数 | 匝数 | N | n | 124 | 57 | 45 | 91 | 110 | 56 | 121 | 70
选择 | 磁环型号 |  | 铁粉芯 | T157-52 | T131-52 | T106-52 | T130-52 | T80-52 | T80-52 | T130-52 | T106-52
填写磁环参数 | 初始导磁率 | ui |  | 75 | 75 | 75 | 75 | 75 | 75 | 75 | 75
| 外径 | ID | mm | 39.9 | 33 | 26.9 | 33 | 20.2 | 20.2 | 33 | 26.9
| 内径 | OD | mm | 24.1 | 16.3 | 14.5 | 19.8 | 12.6 | 12.6 | 19.8 | 14.5
| 环高 | ID | mm | 14.5 | 11.1 | 11.1 | 11.1 | 6.35 | 6.35 | 11.1 | 11.1
| 磁路长度 | Ht | cm | 10.1 | 7.72 | 6.49 | 8.28 | 5.14 | 5.14 | 8.28 | 6.49
| 电感系数 | Le | nH/N^2 | 99 | 108 | 93 | 79 | 42 | 42 | 79 | 93
| Al离散度 | Al | % | 10 | 10 | 10 | 10 | 10 | 10 | 10 | 10
中间参数 | 计算电感系数 |  | nH/N^2 | 89.1 | 97.2 | 83.7 | 71.1 | 37.8 | 37.8 | 71.1 | 83.7
| 磁场强度 | Al' | 奥斯特 | 105.2191 | 63.27786 | 59.42402 | 133.2749 | 66.15681 | 97.20601 | 130.3837 | 96.23245
| 状态电感系数 | H | nH/N^2 | 41.78115 | 66.05168 | 59.28604 | 27.67441 | 24.9259 | 18.84027 | 28.1627 | 42.03966
| 窗口面积 | Al" |  | 456.1671 | 208.6724 | 165.13 | 307.9075 | 124.6898 | 124.6898 | 307.9075 | 165.13
结构参数 | 导线截面 | A | mm2 | 1.67 | 1.67 | 1.67 | 1.54 | 0.52 | 1.01 | 1.16 | 1.07
| 导线直径 |  | mm | 1.46 | 1.46 | 1.46 | 1.4 | 0.81 | 1.13 | 1.22 | 1.17
| 导线长 |  | mm | 7049 | 2681 | 1883 | 4122 | 2926 | 1489 | 6303 | 2929
| 载流密度 |  | A/mm2 | 4.08 | 4.08 | 4.08 | 6.27 | 4.73 | 7.03 | 6.12 | 6.64
| 铜损 |  | W | 4.47 | 1.7 | 1.2 | 5.68 | 0.78 | 1.69 | 6.25 | 3.15
检测参数 | 直流电阻 | 100C | mohm | 96.2 | 36.6 | 25.7 | 61 | 128.3 | 33.6 | 123.9 | 62.4
| 初始电感 | Ro | uH | 1369.9 | 315.8 | 169.6 | 588.9 | 457.4 | 118.6 | 1040.9 | 410.1
运行参数 | 导磁比 | Lo | % | 46.9 | 68 | 70.8 | 38.9 | 65.9 | 49.8 | 39.6 | 50.2
| 计算电感 | u/ui | uH | 642.4 | 214.6 | 120.1 | 229.2 | 301.6 | 59.1 | 412.3 | 206
双环参数 | 计算电感 |  | uH | 1284.8 | 429.2 | 240.2 | 458.4 | 603.2 | 118.2 | 824.6 | 412
| 初始电感 |  | uH | 2739.8 | 631.6 | 339.2 | 1177.8 | 914.8 | 237.2 | 2081.8 | 820.2
| 导线长 |  | mm | 11004.6 | 4072.94 | 2981.9 | 6344.22 | 4462.7 | 2271.32 | 9257.82 | 4638.4
[8 empty] | 400W Acbuck 差模滤波 |  | 2KW 5A 380VDC 充电器 滤波电感 1.12线 102匝 双环 初始电感 >1480uH 设计电感 870uH
|  |  |  | T157-52 | T131-52 | T106-52 | T130-52
|  |  |  | 1 | 2 | 3 | 2
|  |  |  | 1.4X1 | 1.4X1 | 1.4X1 | 1.4X1
|  |  |  | 124 | 57 | 45 | 91
|  |  |  | 4.4 | 4.4 | 4.4 | 4.4
|  |  |  | 642 | 429 | 360 | 395.4
|  |  |  | 1370 | 631 | 509 | 1177.8
|  |  |  | T157-52 | T131-52 | T106-52 | T130-52
|  |  |  | 1 | 2 | 3 | 2
|  |  |  | 1.6X1 | 1.6X1 | 1.6X1 | 1.6X1
|  |  |  | 97 | 44 | 35 | 70
|  |  |  | 5.7 | 5.7 | 5.7 | 5.7
|  |  |  | 3.6 | 3.6 | 3.6 | 3.6
|  |  |  | 250 | 170 | 145 | 288.6
|  |  |  | 838 | 376 | 308 | 696.6

## 铁硅铝环
基于美磁手册的电感精确试算表格---铁硅铝(Kool Mu)
计算说明 | 参数说明 | 参数 | 单位 | 参数值 | 参数值 | 参数值 | 参数值 | 参数值 | 参数值 | 参数值 | 参数值 | 参数值 | 参数值 | 参数值 | 参数值 | 参数值 | 参数值 | 参数值 | 参数值 | 参数值 | 参数值 | 参数值
已知参数 | 偏置电流 | I | A | 2.5 | 23 | 23 | 7 | 2.26 | 50 | 23 | 50 | 40 | 10 | 7.1 | 7.1 | 7.1 | 7.1 | 7.1 | 7.1 | 7.1 | 7.1 | 7.1
| 期望电感 | L | mH | 1.2 | 0.2 | 0.2 | 0.5 | 1.2 | 1.2 | 1.2 | 1.2 | 1.2 | 0.5 | 1.2 | 0.5 | 1.2 | 0.2 | 0.2 | 0.2 | 0.2 | 0.2 | 0.2
拟订匝数 | 匝数 | N | n | 168 | 45 | 72 | 60 | 250 | 39 | 66 | 61 | 55 | 64 | 60 | 76 | 92 | 100 | 150 | 130 | 170 | 180 | 140
由LII值查图初选 | L*I*I | LII | mHA2 | 7.5 | 105.8 | 105.8 | 24.5 | 6.12912 | 3000 | 634.8 | 3000 | 1920 | 50 | 60.492 | 25.205 | 60.492 | 10.082 | 10.082 | 10.082 | 10.082 | 10.082 | 10.082
选择 | 磁环型号 |  | 铁硅铝 | 77894 | 77439 | 77440 | 77059 | 77059 | 77191 | 77256 | 77908 | 77111 | 77071 | 77894 | 77071 | 77083 | 77439 | 77440 | 77256 | 77326 | 77587 | 77550
填写磁环参数 | 初始导磁率 | ui |  | 60 | 60 | 26 | 60 | 60 | 26 | 26 | 26 | 26 | 60 | 60 | 60 | 60 | 60 | 26 | 26 | 26 | 26 | 26
| 外径 | OD | mm | 26.9 | 46.7 | 46.7 | 22.9 | 22.9 | 57.2 | 39.9 | 77.8 | 57.2 | 33.8 | 26.9 | 33.8 | 39.9 | 46.7 | 46.7 | 39.9 | 35.8 | 34.3 | 33
| 内径 | ID | mm | 14.7 | 24.1 | 24.1 | 14 | 14 | 26.4 | 24.1 | 49.2 | 35.6 | 19.3 | 14.7 | 19.3 | 24.1 | 24.1 | 24.1 | 23.3 | 22.4 | 23.4 | 19.9
| 环高 | Ht | mm | 11.2 | 18 | 18 | 7.62 | 7.62 | 15.2 | 14.5 | 15.9 | 14 | 11.43 | 11.2 | 11.43 | 14.5 | 18 | 18 | 15.37 | 10.5 | 8.89 | 10.7
| 磁路长度 | Le | cm | 6.35 | 10.74 | 10.74 | 5.67 | 5.67 | 12.5 | 9.84 | 19.95 | 14.3 | 8.15 | 6.35 | 8.15 | 9.84 | 10.74 | 10.74 | 9.84 | 8.98 | 8.95 | 8.15
| 电感系数 | Al | mH/K | 75 | 135 | 59 | 43 | 43 | 60 | 35 | 37 | 33 | 61 | 75 | 61 | 81 | 135 | 59 | 35 | 24 | 16 | 28
| Al离散度 |  | % | 8 | 8 | 8 | 8 | 8 | 8 | 8 | 8 | 8 | 8 | 8 | 8 | 8 | 8 | 8 | 8 | 8 | 8 | 8
同尺寸环 | 型号/ui/Al |  |  |  | 77440/26/59,77439/60/135,77443/75/169,77442/90/202,77438/125/281 | 77440/26/59,77439/60/135,77443/75/169,77442/90/202,77438/125/282
中间参数 | 计算电感系数 | Al' | mH/K | 69 | 124.2 | 54.28 | 39.56 | 39.56 | 55.2 | 32.2 | 34.04 | 30.36 | 56.12 | 69 | 56.12 | 74.52 | 124.2 | 54.28 | 32.2 | 22.08 | 14.72 | 25.76
| 磁场强度 | H | 奥斯特 | 83.11615 | 121.1005 | 193.7608 | 93.08423 | 125.2204 | 196.0354 | 193.8593 | 192.1174 | 193.3288 | 98.6807 | 84.30353 | 83.20017 | 83.41822 | 83.07377 | 124.6107 | 117.8736 | 168.9043 | 179.4393 | 153.2635
| 状态电感系数 | Al" | mH/K | 34.55424 | 43.95712 | 26.96631 | 18.04544 | 13.50146 | 27.16986 | 15.99053 | 17.02508 | 15.10951 | 24.30953 | 34.16935 | 28.08183 | 37.21231 | 62.22252 | 35.92103 | 21.91129 | 12.15167 | 7.755761 | 15.1296
| 窗口面积 | A | mm2 | 169.7167 | 456.1671 | 456.1671 | 153.938 | 153.938 | 547.3911 | 456.1671 | 1901.166 | 995.3822 | 292.553 | 169.7167 | 292.553 | 456.1671 | 456.1671 | 456.1671 | 426.3848 | 394.0814 | 430.0526 | 311.0255
结构参数 | 导线截面 |  | mm2 | 0.46 | 4.61 | 2.88 | 1.17 | 0.28 | 6.39 | 3.14 | 14.18 | 8.23 | 2.08 | 1.287 | 1.75 | 2.26 | 2.08 | 1.38 | 1.49 | 1.05 | 1.09 | 1.01
| 导线直径 |  | mm | 0.77 | 2.42 | 1.91 | 1.22 | 0.6 | 2.85 | 2 | 4.25 | 3.24 | 1.63 | 1.28 | 1.49 | 1.7 | 1.63 | 1.33 | 1.38 | 1.16 | 1.18 | 1.13
| 导线长 |  | mm | 8104 | 3656 | 5849 | 2148 | 8952 | 3336 | 4314 | 5962 | 4263 | 3459 | 2894 | 4108 | 6014 | 8124 | 12187 | 8819 | 8914 | 8358 | 7156
| 载流密度 |  | A/mm2 | 5.43 | 4.99 | 7.99 | 5.98 | 8.07 | 7.82 | 7.32 | 3.53 | 4.86 | 4.81 | 5.52 | 4.06 | 3.14 | 3.41 | 5.14 | 4.77 | 6.76 | 6.51 | 7.03
| 铜损 | 100C | W | 2.51 | 9.57 | 24.49 | 2.05 | 3.72 | 29.75 | 16.56 | 24 | 18.88 | 3.79 | 2.59 | 2.7 | 3.06 | 4.49 | 10.15 | 6.8 | 9.76 | 8.81 | 8.14
检测参数 | 直流电阻 | Ro | mohm | 401.7 | 18.1 | 46.3 | 41.9 | 728.9 | 11.9 | 31.3 | 9.6 | 11.8 | 37.9 | 51.3 | 53.5 | 60.7 | 89.1 | 201.4 | 134.9 | 193.6 | 174.8 | 161.5
| 初始电感 | Lo | uH | 1947.5 | 251.5 | 281.4 | 142.5 | 2472.4 | 83.9 | 140.4 | 126.8 | 91.8 | 229.9 | 248.4 | 324.1 | 630.8 | 1241.9 | 1221.3 | 544.2 | 638.1 | 477 | 504.8
运行参数 | 导磁比 | u/ui | % | 50.1 | 35.4 | 49.7 | 45.6 | 34.1 | 49.2 | 49.6 | 50 | 49.8 | 43.3 | 49.5 | 50 | 49.9 | 50.1 | 66.2 | 68 | 55 | 52.7 | 58.7
| 计算电感 | L | uH | 975.3 | 89 | 139.8 | 65 | 843.8 | 41.3 | 69.7 | 63.4 | 45.7 | 99.6 | 123 | 162.2 | 315 | 622.2 | 808.2 | 370.3 | 351.2 | 251.3 | 296.5
双环参数 | 计算电感 |  | uH | 1950.6 | 178 | 279.6 | 130 | 1687.6 | 82.6 | 139.4 | 126.8 | 91.4 | 199.2 | 246 | 324.4 | 630 | 1244.4 | 1616.4 | 740.6 | 702.4 | 502.6 | 593
| 初始电感 |  | uH | 3895 | 503 | 562.8 | 285 | 4944.8 | 167.8 | 280.8 | 253.6 | 183.6 | 459.8 | 496.8 | 648.2 | 1261.6 | 2483.8 | 2442.6 | 1088.4 | 1276.2 | 954 | 1009.6
| 导线长 |  | mm | 12243.52 | 5438 | 8700.2 | 3153.84 | 13143 | 4640.16 | 6419.4 | 8095.78 | 5957 | 5068.344 | 4372.4 | 6019.096 | 8948.8 | 12084 | 18127 | 13214.82 | 12841 | 11878.44 | 10451.6
[5 empty] | 77439 | 77439 | 充电器串联电源电感 | [5 empty] | 400w ACBUCK 主电感，2X0.71 线饶制 |  | 2KW 5A/380VDC 充电器主电感
[5 empty] | 1 | 1
0.71X5
[5 empty] | 72 | 82 | [8 empty] | y
[5 empty] | 5.35 | 5.35 | [8 empty] | 2X0.8线 108匝 双环 初始电感 >1310uH 设计电感 655uH | 1.12线 130匝 单环 初始电感 >1260uH 设计电感 630uH
[5 empty] | 244 | 134
[5 empty] | 644 | 835
|  |  |  | 77894 | 77894
|  |  |  | 1 | 1
|  |  |  | 0.71X1 | 0.63X1
|  |  |  | 195 | 245
|  |  |  | 4.37 | 5.55
|  |  |  | 1170 | 1483
|  |  |  | 2624 | 4142
| 77059 | 10 | 23-60
| 77894 | 9 | 27-60
| 77548 | 1 | 33-125
| S130-127 | 1
| 330060 | 10 | 33-60
| 330125 | 5 | 33-125
| ? | 3
| 77083 | 10 | 40-60
| 77439 | 11 | 47-60
| 77440 | 10 | 47-26
| 77191 | 10 | 57-26

## 铁镍环
基于美磁手册的电感精确试算表格---铁镍(High flux)
计算说明 | 参数说明 | 参数 | 单位 | 参数值
已知参数 | 偏置电流 | I | A | 2
| 期望电感 | L | mH | 1.1
拟订匝数 | 匝数 | N | n | 168
计算 | L*I*I | LII | mHA2 | 4.4
由LII值查图初选 | 磁环型号 |  | 铁镍 | 58XXX
该型号磁环的参数 | 初始导磁率 | ui |  | 75
| 磁路长度 | Le | cm | 6.35
| 电感系数 | Al | nH/N^2 | 94
| Al离散度 |  | % | 8
计算成果 | 计算电感系数 | Al' | nH/N^2 | 86.48
| 磁场强度 | H | 奥斯特 | 66.49292
| 状态电感系数 | Al" | nH/N^2 | 60.48529
| 计算电感 | L | uH | 1707.137
| 初始电感 | L0 | uH | 2440.81152
| 导磁比 |  | % | 69.9
备注

## 铁镍钼环
基于美磁手册的电感精确试算表格---铁镍钼(MPP)
计算说明 | 参数说明 | 参数 | 单位 | 参数值
已知参数 | 偏置电流 | I | A | 3
| 期望电感 | L | mH | 1
拟订匝数 | 匝数 | N | n | 249
计算 | L*I*I | LII | mHA2 | 9
由LII值查图初选 | 磁环型号 |  | 铁镍钼 | 55586
该型号磁环的参数 | 初始导磁率 | ui |  | 60
| 磁路长度 | Le | cm | 8.95
| 电感系数 | Al | nH/N^2 | 38
| Al离散度 |  | % | 8
计算成果 | 计算电感系数 | Al' | nH/N^2 | 34.96
| 磁场强度 | H | 奥斯特 | 104.8836
| 状态电感系数 | Al" | nH/N^2 | 16.75866
| 计算电感 | L | uH | 1039.054
| 初始电感 | L0 | uH | 2167.55496
| 导磁比 |  | % | 47.9
备注 |  |  |  | 手册举例