## CNS JIS
規 格 表 | [12 empty] | 規 格 表 | [10 empty] | 漆包線表(繞制變壓器適用)
[11 empty] | 規格依據CNS/JIS | [9 empty] | 規格依據NEMA MW-100
導 體 |  |  | 0種(CLASS 0) |  | 1種(CLASS 1) |  | 2種(CLASS 2) |  | 3種(CLASS 3) |  | 最大導體電阻 |  | 導 體 |  |  |  | SINGLE |  | HEAVY |  | TRIPLE |  | 最大導體電阻20℃ | 線號 S.W.G | 容許電流安 培 | 線線mm | 截面積mm2
直 經 | 公 差mm | 公 差mm | 最 小 膜 厚 | 最大完成外經 | 最 小膜 厚 | 最大完成外經 | 最 小膜 厚 | 最大完成外經 | 最 小膜 厚 | 最大完成外經 | 0,1種 | 2,3種 | 線號 | 公稱直經 | 最大線經 | 最小線經 | 最小直經增量 | 最大完成外經 | 最小直經增量 | 最大完成外經 | 最小直經增量 | 最大完成外經
mm | (0,1種) | (2,3種) | mm | mm | mm | mm | mm | mm | mm | mm | 120℃ Ω/KM |  | AWG | mm | mm | mm | mm | mm | mm | mm | mm | mm | Ω/KM | 1 | 60 | 7.62 | 45.6
0.04 | - | ±0.002 | - | - | - | - | 0.003 | 0.056 | 0.002 | 0.052 | - | 15670 | 9 | 2.906 | 2.921 | 2.878 | - | - | 0.081 | 3.02 | - | - | 2.65 | 2 | 50.8 | 7.01 | 38.6
0.05 | - | ±0.003 | - | - | - | - | 0.004 | 0.069 | 0.003 | 0.064 | - | 10240 | 10 | 2.588 | 2.601 | 2.563 | - | - | 0.079 | 2.695 | - | - | 3.35 | 3 | 42.3 | 6.401 | 32.18
0.06 | - | ±0.003 | - | - | - | - | 0.004 | 0.081 | 0.003 | 0.075 | - | 6966 | 11 | 2.304 | 2.316 | 2.281 | - | - | 0.076 | 2.408 | - | - | 4.22 | 4 | 35.9 | 5.893 | 27.27
0.07 | - | ±0.003 | - | - | - | - | 0.004 | 0.091 | 0.003 | 0.085 | - | 4990 | 12 | 2.052 | 2.062 | 2.032 | - | - | 0.074 | 2.151 | - | - | 5.317 | 5 | 30 | 5.585 | 22.77
0.08 | - | ±0.003 | - | - | - | - | 0.005 | 0.103 | 0.003 | 0.097 | - | 3778 | 13 | 1.829 | 1.839 | 1.811 | - | - | 0.071 | 1.923 | - | - | 6.694 | 6 | 24.6 | 4.877 | 18.68
0.09 | - | ±0.003 | - | - | - | - | 0.005 | 0.113 | 0.003 | 0.107 | - | 2959 | 14 | 1.628 | 1.636 | 1.613 | 0.041 | 1.692 | 0.081 | 1.732 | 0.122 | 1.778 | 8.438 | 7 | 20.7 | 4.47 | 15.7
0.1 | ±0.008 | ±0.003 | 0.016 | 0.156 | 0.009 | 0.14 | 0.005 | 0.125 | 0.003 | 0.118 | 2647 | 2381 | 15 | 1.45 | 1.458 | 1.435 | 0.038 | 1.509 | 0.076 | 1.547 | 0.114 | 1.593 | 10.66 | 8 | 17.1 | 4.064 | 12.97
0.11 | ±0.008 | ±0.003 | 0.016 | 0.166 | 0.009 | 0.15 | 0.005 | 0.135 | 0.003 | 0.128 | 2153 | 1957 | 16 | 1.29 | 1.298 | 1.278 | 0.036 | 1.349 | 0.074 | 1.384 | 0.109 | 1.427 | 13.44 | 9 | 13.8 | 3.658 | 10.52
0.12 | ±0.008 | ±0.003 | 0.017 | 0.18 | 0.01 | 0.162 | 0.006 | 0.147 | 0.004 | 0.139 | 1786 | 1636 | 17 | 1.151 | 1.156 | 1.138 | 0.036 | 1.206 | 0.071 | 1.24 | 0.104 | 1.28 | 16.95 | 10 | 11 | 3.251 | 8.302
0.13 | ±0.008 | ±0.003 | 0.017 | 0.19 | 0.01 | 0.172 | 0.006 | 0.157 | 0.004 | 0.149 | 1505 | 1386 | 18 | 1.024 | 1.029 | 1.013 | 0.033 | 1.077 | 0.066 | 1.11 | 0.099 | 1.148 | 21.4 | 11 | 9 | 2.946 | 6.818
0.14 | ±0.008 | ±0.003 | 0.017 | 0.2 | 0.01 | 0.182 | 0.006 | 0.167 | 0.004 | 0.156 | 1286 | 1193 | 19 | 0.912 | 0.917 | 0.902 | 0.03 | 0.963 | 0.064 | 0.993 | 0.094 | 1.031 | 26.99 | 12 | 7.2 | 2.642 | 5.481
0.15 | ±0.008 | ±0.003 | 0.017 | 0.21 | 0.01 | 0.192 | 0.006 | 0.177 | 0.004 | 0.169 | 1111 | 1037 | 20 | 0.813 | 0.818 | 0.805 | 0.03 | 0.861 | 0.058 | 0.892 | 0.089 | 0.925 | 33.88 | 13 | 5.7 | 2.337 | 4.289
0.16 | ±0.008 | ±0.003 | 0.018 | 0.222 | 0.011 | 0.204 | 0.007 | 0.189 | 0.005 | 0.181 | 969.5 | 908.8 | 21 | 0.724 | 0.726 | 0.716 | 0.028 | 0.77 | 0.056 | 0.798 | 0.084 | 0.828 | 42.82 | 14 | 4.3 | 2.032 | 3.243
0.17 | ±0.008 | ±0.003 | 0.018 | 0.232 | 0.011 | 0.214 | 0.007 | 0.199 | 0.005 | 0.191 | 853.5 | 803.2 | 22 | 0.643 | 0.645 | 0.635 | 0.028 | 0.686 | 0.053 | 0.714 | 0.081 | 0.744 | 54.45 | 15 | 3.6 | 1.829 | 2.627
0.18 | ±0.008 | ±0.003 | 0.019 | 0.246 | 0.012 | 0.226 | 0.008 | 0.211 | 0.005 | 0.202 | 757.2 | 715 | 23 | 0.574 | 0.577 | 0.569 | 0.025 | 0.617 | 0.051 | 0.643 | 0.076 | 0.671 | 67.81 | 16 | 2.7 | 1.626 | 2.075
0.19 | ±0.008 | ±0.003 | 0.019 | 0.256 | 0.012 | 0.236 | 0.008 | 0.221 | 0.005 | 0.212 | 676.2 | 640.6 | 24 | 0.511 | 0.513 | 0.505 | 0.025 | 0.551 | 0.048 | 0.577 | 0.074 | 0.605 | 86.08 | 17 | 2.1 | 1.422 | 1.589
0.2 | ±0.008 | ±0.003 | 0.019 | 0.266 | 0.012 | 0.246 | 0.008 | 0.231 | 0.005 | 0.222 | 607.6 | 577.2 | 25 | 0.455 | 0.457 | 0.45 | 0.023 | 0.493 | 0.046 | 0.516 | 0.069 | 0.544 | 108.41 | 18 | 1.5 | 1.219 | 1.167
0.21 | ±0.008 | ±0.003 | 0.019 | 0.276 | 0.012 | 0.256 | 0.008 | 0.241 | 0.005 | 0.232 | 549 | 522.8 | 26 | 0.404 | 0.406 | 0.399 | 0.023 | 0.439 | 0.043 | 0.462 | 0.066 | 0.49 | 137.89 | 19 | 1.1 | 1.016 | 0.811
0.22 | ±0.008 | ±0.004 | 0.019 | 0.286 | 0.013 | 0.266 | 0.008 | 0.252 | 0.005 | 0.243 | 498.4 | 480.1 | 27 | 0.361 | 0.363 | 0.358 | 0.02 | 0.396 | 0.041 | 0.417 | 0.061 | 0.439 | 171.28 | 20 | 0.87 | 0.915 | 0.657
0.23 | ±0.008 | ±0.004 | 0.02 | 0.298 | 0.013 | 0.278 | 0.009 | 0.264 | 0.006 | 0.256 | 454.5 | 438.6 | 28 | 0.32 | 0.323 | 0.318 | 0.02 | 0.356 | 0.041 | 0.373 | 0.058 | 0.396 | 217.08 | 21 | 0.68 | 0.813 | 0.519
0.24 | ±0.008 | ±0.004 | 0.02 | 0.308 | 0.013 | 0.288 | 0.009 | 0.274 | 0.006 | 0.265 | 416.2 | 402.2 | 29 | 0.287 | 0.29 | 0.284 | 0.018 | 0.32 | 0.038 | 0.338 | 0.056 | 0.361 | 274.9 | 22 | 0.523 | 0.7112 | 0.3937
0.25 | ±0.008 | ±0.004 | 0.02 | 0.318 | 0.013 | 0.298 | 0.009 | 0.284 | 0.006 | 0.275 | 382.5 | 370.2 | 30 | 0.254 | 0.257 | 0.251 | 0.018 | 0.284 | 0.036 | 0.302 | 0.053 | 0.325 | 351.93 | 23 | 0.384 | 0.6096 | 0.2919
0.26 | ±0.01 | ±0.004 | 0.02 | 0.33 | 0.013 | 0.31 | 0.009 | 0.294 | 0.006 | 0.285 | 358.4 | 341.8 | 31 | 0.226 | 0.299 | 0.224 | 0.015 | 0.254 | 0.033 | 0.274 | - | - | 446.25 | 24 | 0.323 | 0.5588 | 0.2452
0.27 | ±0.01 | ±0.004 | 0.02 | 0.34 | 0.013 | 0.32 | 0.009 | 0.304 | 0.006 | 0.295 | 331.4 | 316.6 | 32 | 0.203 | 0.206 | 0.201 | 0.015 | 0.231 | 0.03 | 0.249 | - | - | 554.22 | 25 | 0.267 | 0.508 | 0.2027
0.28 | ±0.01 | ±0.004 | 0.02 | 0.35 | 0.013 | 0.33 | 0.009 | 0.314 | 0.006 | 0.305 | 307.3 | 294.1 | 33 | 0.18 | 0.183 | 0.178 | 0.013 | 0.206 | 0.028 | 0.224 | - | - | 706.7 | 26 | 0.216 | 0.4572 | 0.1642
0.29 | ±0.01 | ±0.005 | 0.02 | 0.36 | 0.013 | 0.34 | 0.009 | 0.324 | 0.006 | 0.315 | 285.7 | 273.9 | 34 | 0.16 | 0.163 | 0.157 | 0.013 | 0.183 | 0.025 | 0.198 | - | - | 908.4 | 27 | 0.179 | 0.4166 | 0.1363
0.3 | ±0.01 | ±0.005 | 0.021 | 0.374 | 0.014 | 0.352 | 0.01 | 0.337 | 0.007 | 0.327 | 262.9 | 254 | 35 | 0.142 | 0.145 | 0.14 | 0.01 | 0.163 | 0.023 | 0.178 | - | - | 1142.4 | 28 | 0.146 | 0.3759 | 0.111
0.32 | ±0.01 | ±0.005 | 0.021 | 0.394 | 0.014 | 0.372 | 0.01 | 0.357 | 0.007 | 0.347 | 230 | 222.8 | 36 | 0.127 | 0.13 | 0.1244 | 0.01 | 0.147 | 0.02 | 0.16 | - | - | 1456.3 | 29 | 0.123 | 0.3454 | 0.09372
0.35 | ±0.01 | ±0.005 | 0.021 | 0.424 | 0.014 | 0.402 | 0.01 | 0.387 | 0.007 | 0.377 | 191.2 | 185.7 | 37 | 0.114 | 0.117 | 0.112 | 0.008 | 0.132 | 0.02 | 0.145 | - | - | 1785 | 30 | 0.103 | 0.315 | 0.07791
0.37 | ±0.01 | ±0.005 | 0.022 | 0.446 | 0.014 | 0.424 | 0.01 | 0.407 | 0.007 | 0.397 | 170.6 | 165.9 | 38 | 0.102 | 0.104 | 0.099 | 0.008 | 0.119 | 0.018 | 0.13 | - | - | 2284.6 | 31 | 0.09 | 0.2946 | 0.06818
0.4 | ±0.01 | ±0.005 | 0.023 | 0.48 | 0.015 | 0.456 | 0.011 | 0.439 | 0.007 | 0.429 | 145.3 | 141.7 | 39 | 0.089 | 0.091 | 0.086 | 0.005 | 0.104 | 0.015 | 0.114 | - | - | 3027.5 | 32 | 0.078 | 0.2743 | 0.05913
0.45 | ±0.01 | ±0.006 | 0.024 | 0.532 | 0.016 | 0.508 | 0.011 | 0.49 | 0.007 | 0.479 | 114.2 | 112.1 | 40 | 0.079 | 0.081 | 0.076 | 0.005 | 0.094 | 0.015 | 0.102 | - | - | 3876.6 | 33 | 0.067 | 0.254 | 0.05067
0.5 | ±0.01 | ±0.006 | 0 | 0.586 | 0.017 | 0.56 | 0.012 | 0.542 | 0.008 | 0.531 | 91.43 | 89.95 | 41 | 0.071 | 0.074 | 0.069 | 0.005 | 0.084 | 0.013 | 0.091 | - | - | 4749.1 | 34 | 0.056 | 0.2337 | 0.04289
0.55 | ±0.02 | ±0.006 | 0.025 | 0.646 | 0.017 | 0.62 | 0.012 | 0.592 | 0.008 | 0.581 | 78.15 | 74.18 | 42 | 0.064 | 0.066 | 0.061 | 0.005 | 0.076 | 0.01 | 0.081 | - | - | 6067.5 | 35 | 0.047 | 0.2134 | 0.03575
0.6 | ±0.02 | ±0.008 | 0.025 | 0.698 | 0.017 | 0.672 | 0.012 | 0.644 | 0.008 | 0.632 | 65.26 | 62.64 | 43 | 0.056 | 0.058 | 0.053 | 0.005 | 0.066 | 0.01 | 0.074 | - | - | 8049.3 | 36 | 0.039 | 0.193 | 0.02927
0.65 | ±0.02 | ±0.008 | 0.026 | 0.752 | 0.018 | 0.724 | 0.012 | 0.694 | - | - | 55.31 | 53.26 | 44 | 0.051 | 0.053 | 0.048 | 0.0025 | 0.061 | 0.01 | 0.069 | - | - | 9813.6 | 37 | 0.031 | 0.1727 | 0.02343
0.7 | ±0.02 | ±0.008 | 0.028 | 0.804 | 0.019 | 0.776 | 0.013 | 0.746 | - | - | 47.47 | 45.84 | 45 | 0.0447 | 0.0465 | 0.0431 | 0.0025 | 0.0521 | 0.0076 | 0.0584 | - | - | 12171.9 | 38 | 0.024 | 0.1524 | 0.01824
0.75 | ±0.02 | ±0.008 | 0.03 | 0.86 | 0.02 | 0.83 | 0.014 | 0.798 | - | - | 41.19 | 39.87 | [11 empty] | 39 | 0.018 | 0.1321 | 0.0137
0.8 | ±0.02 | ±0.010 | 0.031 | 0.914 | 0.021 | 0.882 | 0.015 | 0.852 | - | - | 36.08 | 35.17 | [11 empty] | 40 | 0.015 | 0.1219 | 0.01167
0.85 | ±0.02 | ±0.010 | 0.32 | 0.966 | 0.022 | 0.934 | 0.015 | 0.904 | - | - | 31.87 | 31.11 | DIMENSIONS (EXAMPLE) | [10 empty] | 41 | 0.013 | 0.1118 | 0.00981
0.9 | ±0.02 | ±0.010 | 0.033 | 1.02 | 0.023 | 0.986 | 0.016 | 0.956 | - | - | 28.35 | 27.71 | CONDUCTOR |  |  | Tolerance |  | Typical | Max. | Conductor |  | Weight |  | 42 | 0.011 | 0.1016 | 0.00811
0.95 | ±0.02 | ±0.010 | 0.034 | 1.072 | 0.024 | 1.038 | 0.017 | 1.008 | - | - | 25.38 |  | DIAMETER |  |  |  |  | O.D. | O.D. | resistance |  | kg/km
1 | ±0.03 | ±0.012 | 0.036 | 1.138 | 0.025 | 0.102 | 0.017 | 1.062 | - | - | 23.33 |  | (mm) |  |  | (mm) |  | (mm) | (mm) | (Ω/km)
1.1 | ±0.03 | - | 0.037 | 1.242 | 0.026 | 1.204 | - | - | - | - | 19.17 |  |  | 0.2 |  | ±0.008 |  | 0.38 | 0.42 | 607.6 |  | 0.3736
1.2 | ±0.03 | - | 0.037 | 1.342 | 0.026 | 1.304 | - | - | - | - | 16.04 |  |  | 0.21 |  | ±0.008 |  | 0.39 | 0.43 | 549 |  | 0.4055
1.3 | ±0.03 | - | 0.039 | 1.448 | 0.027 | 1.408 | - | - | - | - | 13.61 |  |  | 0.22 |  | ±0.008 |  | 0.4 | 0.44 | 498.4 |  | 0.4389
1.4 | ±0.03 | - | 0.039 | 1.548 | 0.027 | 1.508 | - | - | - | - | 11.7 |  |  | 0.23 |  | ±0.008 |  | 0.41 | 0.45 | 454.5 |  | 0.4737
1.5 | ±0.03 | - | 0.041 | 1.654 | 0.028 | 1.612 | - | - | - | - | 10.16 | - |  | 0.24 |  | ±0.008 |  | 0.42 | 0.46 | 416.2 |  | 0.5099
1.6 | ±0.03 | - | 0.041 | 1.754 | 0.028 | 1.712 | - | - | - | - | 8.906 | - |  | 0.25 |  | ±0.008 |  | 0.43 | 0.47 | 382.5 |  | 0.5475
1.7 | ±0.03 | - | 0.042 | 1.856 | 0.029 | 1.814 | - | - | - | - | 7.871 | - |  | 0.26 |  | ±0.010 |  | 0.44 | 0.48 | 358.4 |  | 0.5865
1.8 | ±0.03 | - | 0.042 | 1.956 | 0.029 | 1.914 | - | - | - | - | 7.007 | - |  | 0.27 |  | ±0.010 |  | 0.45 | 0.49 | 331.4 |  | 0.6268
1.9 | ±0.03 | - | 0.044 | 2.062 | 0.03 | 2.018 | - | - | - | - | 6.278 | - |  | 0.28 |  | ±0.010 |  | 0.46 | 0.5 | 307.3 |  | 0.6686
2 | ±0.03 | - | 0.044 | 2.162 | 0.03 | 2.118 | - | - | - | - | 5.656 | - |  | 0.29 |  | ±0.010 |  | 0.47 | 0.51 | 285.7 |  | 0.7118
2.1 | ±0.03 | - | 0.045 | 2.266 | 0.031 | 2.22 | - | - | - | - | 5.123 | - |  | 0.3 |  | ±0.010 |  | 0.48 | 0.54 | 262.9 |  | 0.7761
2.2 | ±0.03 | - | 0.046 | 2.368 | 0.032 | 2.322 | - | - | - | - | 4.662 | - |  | 0.32 |  | ±0.010 |  | 0.5 | 0.56 | 230 |  | 0.8703
2.3 | ±0.03 | - | 0.046 | 2.468 | 0.032 | 2.422 | - | - | - | - | 4.26 | - |  | 0.35 |  | ±0.010 |  | 0.53 | 0.59 | 191.2 |  | 1.022
2.4 | ±0.03 | - | 0.048 | 2.574 | 0.033 | 2.526 | - | - | - | - | 3.908 | - |  | 0.37 |  | ±0.010 |  | 0.55 | 0.61 | 170.6 |  | 1.1301
2.5 | ±0.03 | - | 0.049 | 2.678 | 0.034 | 2.628 | - | - | - | - | 3.598 | - |  | 0.4 |  | ±0.010 |  | 0.6 | 0.66 | 145.3 |  | 1.3276
2.6 | ±0.03 | - | 0.049 | 2.778 | 0.034 | 2.728 | - | - | - | - | 3.324 | - |  | 0.45 |  | ±0.010 |  | 0.65 | 0.71 | 114.2 |  | 1.6454
2.7 | ±0.03 | - | 0.049 | 2.878 | 0.034 | 2.828 | - | - | - | - | 3.079 | - |  | 0.5 |  | ±0.010 |  | 0.7 | 0.76 | 91.43 |  | 1.9981
2.8 | ±0.03 | - | 0.049 | 2.978 | 0.034 | 2.928 | - | - | - | - | 2.861 | - |  | 0.55 |  | ±0.020 |  | 0.75 | 0.81 | 78.15 |  | 2.3857
2.9 | ±0.03 | - | 0.049 | 3.078 | 0.034 | 3.028 | - | - | - | - | 2.665 | - |  | 0.6 |  | ±0.020 |  | 0.8 | 0.86 | 65.26 |  | 2.8082
3 | ±0.03 | - | 0.049 | 3.178 | 0.034 | 3.128 | - | - | - | - | 2.489 | - |  | 0.65 |  | ±0.020 |  | 0.85 | 0.91 | 55.31 |  | 3.2657
3.2 | ±0.04 | - | 0.049 | 2.388 | 0.034 | 3.338 | - | - | - | - | 2.198 | - |  | 0.7 |  | ±0.020 |  | 0.9 | 0.96 | 47.47 |  | 3.758
[14 empty] | 0.75 |  | ±0.020 |  | 0.95 | 1.01 | 41.49 |  | 4.2853
[14 empty] | 0.8 |  | ±0.020 |  | 1 | 1.06 | 36.08 |  | 4.8475
[14 empty] | 0.85 |  | ±0.020 |  | 1.05 | 1.11 | 31.87 |  | 5.4446
[14 empty] | 0.9 |  | ±0.020 |  | 1.1 | 1.16 | 28.35 |  | 6.0766
[14 empty] | 0.95 |  | ±0.020 |  | 1.15 | 1.21 | 25.38 |  | 6.7435
[14 empty] | 1 |  | ±0.030 |  | 1.2 | 1.26 | 23.33 |  | 7.4453