## CXTW电源线标准检验指引
INSTRUCTION | [6 empty] | INSTRUCTION TYPE
指引 | [6 empty] | QUALITY 品质 |  | √
TITLE | [6 empty] | PRODUCTION 生产
标题：UL标准CXTW电线检验指引 | [6 empty] | ENGINEERING 工程
INSTRUCTION NO. |  | REV. | PREPARED BY制订 |  |  | DATE | APPROVED BY核准 |  | DATE
指引号码 |  | 版本 | richardweng |  |  | 日期 |  |  | 日期
A
1.0 本指引参照标准UL62 2006版与UL1581、UL1685
2.0 品质要求
2.1电线导体必须是退火软铜导线或退火镀层铜线
2.2电线绝缘层及护套表面应光滑,无凸点,麻点,缩水,杂色等缺陷,颜色符合标准要求.
2.3电线绝缘层及护套层壁厚应均匀,无偏心现象.
2.4电线表面采用油墨印字或凹模压印,标志清晰,油墨印字应通过耐擦性测试.
2.5标志距离:一个完整标志的末端和下一个标志的始端距离不应大于:600mm
2.6电线必须标有生产商，商业标志，或认证号码，导体根数与导体材料（铜导体可不标示）
电线型号，额定温度，阻燃等级等必要标示
3.0 导体测试
3.1电线的导体材料确定，是上述材料中的任何一种
3.2单根导体的直径：22AWG电源线其单根导体直径不小于0.079mm但不超过0.165mm；
20AWG以上电源线其单根导体的直径应该为0.125-0.410mm之间
3.3其导体横截面积如下表格要求（单位：mm2)
| 线径大小 |  | 18AWG |  | 20AWG |  | 22AWG
| 平均面积 |  | 0.824 |  | 0.519 |  | 0.325
| 最小面积 |  | 0.796 |  | 0.5 |  | 0.314
3.4导体绞距为不超过电源线绝缘外径的30倍为合格
3.5导体的直流电阻的值应该小于下表要求：
线径 | 20℃（Ω/km) |  | 20℃（Ω/kft) |  | 25℃（Ω/km) |  | 25℃（Ω/kft)
18AWG | 裸铜为22.4 |  | 裸铜为6.83 |  | 裸铜为22.8 |  | 裸铜为6.95，
| 镀锡铜为23.6 |  | 镀锡铜为7.20 |  | 镀锡铜为24.1 |  | 镀锡铜为7.35
20AWG | 裸铜为35.7 |  | 裸铜为10.9 |  | 裸铜为36.4 |  | 裸铜为11.1
| 镀锡铜为37.6 |  | 镀锡铜为11.5 |  | 镀锡铜为38.4 |  | 镀锡铜为11.7
22AWG | 裸铜为56.8， |  | 裸铜为17.3 |  | 裸铜为57.9， |  | 裸铜为17.7
| 镀锡铜为59.7 |  | 镀锡铜为18.2 |  | 镀锡铜为60.9 |  | 镀锡铜为18.6
4.0绝缘层的尺寸测试
4.1绝缘体的最小厚度为0.69mm(27mils）平均厚度为0.76mm(30mils) | [7 empty] | page 1 of 3
5.0机械性能测试
5.1测试电线老化前后抗张强度与伸长率
5.2老化温度为136℃7天老化后应无明显裂纹与颜色变化
5.3老化后样品需放置室温16小时后但不超过96小时做测试
5.4老化前后判定结果见下表：
| 老化前 |  | 老化后 |  | 老化残率
| 抗张强度 | 伸长率 | 抗张强度 | 伸长率 | 抗张强度 |  | 伸长率
| 1500Lbs/in2 | 100% |  |  | 85% |  | 65%
6.0电性能测试
6.1耐压测试，20AWG与22AWG电源线做1250V/1分钟耐压测试不击穿18AWG做1500V/1分钟耐压
测试（要求15℃浸水6小时后测试）
6.2绝缘电阻测试在15℃水温下取样至少15m进行测试，最小浸水6小时后进行测试（单位：MΩ.kft）
| 线径大小 |  | 18AWG |  | 20AWG |  | 22AWG
| 绝缘电阻值 |  | 150 |  | 195 |  | 225
6.3火花测试：其22AWG至18AWG电源线均做5KV火花测试（此测试由生产线完成）
6.4介电常数测试：取3根长5m的试样，将每个试样的中央3m连续浸入自来水中14天，热固绝缘的水
温为50℃，热塑绝缘的水温为60℃，每端的1m应在水面上方保持干燥作为泄漏绝缘。用电桥测量
电容，3个试样的平均值作为绝缘电容，每个测量结果应该精确到微法拉，使用正弦波或近似
于正弦波电流在1000Hz与60Hz下测量绝缘电容，在1000Hz下进行测量，其电压不得大于10V；在
60Hz测量，施加在绝缘上的电压应产生平均80V每密耳绝缘或3150V/mm的场强。要求浸水14天后
的电容差值不超过第1天测量的10%，与第7天测量的电容差值不 超过3%；
6.5稳定因数：取3根长5m的试样，将每个试样的中央3m连续浸入自来水中14天，热固绝缘材料的水
温为50℃，热塑绝缘的水温为60℃，每端的1m应在水面上方保持干燥作为泄漏绝缘。经过1天与累
计14天浸水测试后，使用3150V/mm与1575V/mm的平均场强测量每个样品的功率因数百分数。每个
测试结果应该精确到0.1，然后计算每个样品稳定 因数。再将14天的稳定因数减去1天的稳定因数
求出稳定因数之差。稳定因数之差应精确到0.1。要求14天后的稳定因数不大于1.0，第14天与第1
1天的稳定因数之差不超过0.5。
6.6导体的连续性测试；将导体连接到一个直流或交流且电压不超过30V的电源，带一个白炽灯，一
个铃或一个报警器，在测试过程中将有一个连续的电流测试，其指示灯应该是亮的且不报警。
7.0耐侯性能测试：
7.1在UV箱中720小时后抗张强率与伸长率均不小于其老化前的80%
7.2耐候测试后将电线卷在钢轴上再放于低温-30℃的低温箱中1小时后无任何裂纹 | [8 empty] | page 2 of 3
8.0低温性能测试
8.1冷弯测试：将电线放在-40℃的低温箱中4小时后再卷在标准要求的直径的钢轴上，要求不无任何
裂纹为合格
9.0高温性能测试
9.1高温卷绕测试：将电线卷在直径为电线 外径2倍的钢轴上，卷6圈放入121℃的恒温箱中1小时后要
求电线无任何裂纹为合格
9.2高温压力测试：22AWG线压重200克，20AWG与18AWG线压重300克，放入121℃的恒温箱中1小
时后，要求其压痕不超过电线的50%为合格
10.0绝缘牢固性测试：取11英寸的样品，在其一端将其长2英寸的绝缘与导体分离开来，且将绝缘除
掉，在另一端将其长3英寸的绝缘划开且将其导体剪掉。然后将其2英寸长的导体夹紧，在其长3
英寸无绝缘的导体上挂重4磅的砝码保持30秒，要求其导体与绝缘的位移均不能超过3mm为合格
11.0阻燃测试：
11.1垂直燃烧测试FT1或FV1：将垂直试样用5次每次15秒的火焰进行燃烧，且每次燃烧间隔时间为
15秒，不管上次施火后15秒内试样上的火焰是否自动熄灭。如果任何一次试样的指示旗燃烧超
过25%或任何一次继续燃烧60秒均为不合格
11.2垂直燃烧FT4耐燃烧测试：电缆在电缆盘中进行按UL1685标准第16节进行测试。测试后，其最
大的烧焦长度不超过1.5米为合格
11.3水平燃烧测试FT2或FH级：水平试样在施加一次30秒火焰测试后，移开火焰后其不得沿其长度
传播火焰，不得向附近可燃物传播火焰。如果任何试样上的烧焦总长度大于100mm,或有燃烧的颗
粒喷到棉层上或其它试验部件上，则判定不合格。
11.4垂直燃烧VW-1或FV2测试：将垂直试样用5次每次15秒的火焰进行燃烧，如果火焰在15秒或更短的
时间内熄灭，则其间隔时间为15秒；如果其燃烧的时间持续15秒以上，则其间隔时间为火焰燃烧
时间。如果任何一次的燃烧将试样的标示旗燃烧面积超过25%或其余焰时间超过60S，或有火喷到
棉层表面则判定为不合格。
12.0导体的耐腐蚀性测试： 从成品电缆或电线中取出的导体或从高温老化测试后的电缆或电线中取
出的导体，不能有肉眼能够观察出来的腐蚀现象产生。
13.0标志的耐久性测试：
13.1两个长300mm的带表面印字的样品用于测试。
13.2其老化箱应该是符合标准UL1581 第420节要求的换气式老化箱
13.3一个样品应该在老化箱按照电线的标示额定温度进行测试24小时，从老化箱中拿出来后在室
温环境中至少1小时后进行测试。另一个样在室温环境中至少放置24小时再做测试。
13.4样品在450克带一层人工毛刷的砝码在50mm的长度上进行来回滑动测试，测试时间5秒至10秒，
此操作测试需进行2次以上的测试，两个样品均需进行测试。
13.5测试后样品的印字要求清晰可辨为合格。
14.0阻燃测试可根据测试条件进行测试
page 3 of 3

## TXFW电源结标准检验指引
INSTRUCTION | [6 empty] | INSTRUCTION TYPE
指引 | [8 empty] | √
TITLE
标题：CSA标准TXFW电线检验指引
INSTRUCTION NO. |  | REV. | PREPARED BY制订 |  |  | DATE | APPROVED BY核准 |  | DATE
指引号码 |  | 版本 | richardweng |  |  | 日期 |  |  | 日期
|  | A |  |  |  | 2006-07-20
1.0 本指引参照标准:C22.2NO127-99与C22.2NO0.3等
2.0 品质要求
2.1电线导体必须是镀锡，镀铅，或镀铅合金，镀镍，镀银或不镀任何金属的铜导线
2.2电线绝缘层及护套表面应光滑,无凸点,麻点,缩水,杂色等缺陷,颜色符合标准样品.
2.3电线绝缘层及护套层壁后应均匀,无偏心现象.
2.4电线表面采用油墨印字或凹模压印,标志清晰,油墨印字应通过耐擦性测试.
2.5标志距离:一个完整标志的末端和下一个标志的始端距离不应大于:1米
2.6电线必须标准在生产商，商业标志，或认证号码，导体根数与导体材料（铜导体可不标示）
电线型号，额定温度，阻燃等级等必要标示
3.0 导体测试
3.1电线的导体材料确定，是上述材料中的哪一种
3.2单根导体的直径不小于0.125mm但不超过0.4mm
3.3其导体横截面积最小为0.796mm2平均为0.821mm2
3.4导体电阻小于21.8Ω±2%/Km
3.5导体绞距为外径尺寸的8倍到16倍之间
4.0绝缘层的尺寸测试
4.1绝缘层的最小厚度为1.01mm，平均厚度不小于1.14mm
5.0机械性能测试
5.1测试电线老化前后抗张强度与伸长率
5.2老化温度为100℃7天老化后应无明显裂纹与颜色变化
5.3老化后样需放置室温16小时后但不超过96小时做测试
5.4老化前后判定结果见下表：
| 老化前 |  | 老化后 |  | 老化残率
| 抗张强度 | 伸长率 | 抗张强度 | 伸长率 | 抗张强度 |  | 伸长率
| 12.4MPa | 200% |  |  | 65% |  | 65%
6.0电气性能
6.1室温耐压测试1500V/1分钟不击穿
6.2室温绝缘电阻测试要求15℃水中测试，其18AWG线的绝缘电阻不小于67GΩ.m,16AWG电线的绝
缘电阻不小于59GΩ.m | [7 empty] | page 1 of 2
6.2高温绝缘电阻测试要求50℃水中测试，其18AWG线的绝缘电阻不小于0.045GΩ.m,16AWG电线
的绝缘电阻不小于0.040GΩ.m
6.3火花测试：其18AWG与16AWG电线的电压均为AC6.0KV（此项测试由分厂进行）
6.4介电常数测试：将电线浸入室温不低于21℃的水温中24小时其绝缘电阻不小于9GΩ.m，14天后
其关系为14天后的结果不与第24小时后的结果的差值不超过10%，与第七天的最后测量结果不超
过3%
7.0低温性能测试
7.1冷弯测试：18AWG用直径为7.9mm,16AWG线用直径8.7mm的棒，在低温-34±1℃的环境中放置4
小时后再做卷绕测试无任何裂纹产生为合格
7.2低温冲击测试：将10个样品放置于-34±1℃的低温环境中4小时后，进行冲击测试。其落锤重量参
考标准要求：10个样品中至少有8个样品无任何裂纹才判定低温冲击测试合格
7.3低温抗切力测试：将样品放置于-4±1℃的环境中4小时后进行切断测试，其要求最小切断力不小
于220N
8.0高温性能测试
8.1高温卷绕测试：将18AWG电线卷在直径为3.56mm,16AWG线卷在直径为3.96mm的金属棒上，放
于121℃的环境中1小时后无任何裂纹产生，再进行1500V/1分钟耐压测试不击穿为合格
8.2热变形测试：将18AWG电线挂重300克，16AWG线挂重400克，放置在121℃的环境中1小时，其压
痕不超过50%
9.0耐燃测试：
9.1垂直燃烧FT1级耐燃测试：将样品燃烧5次，每次15S，其5次余燃总时间小于60秒，且其标示旗
的燃烧面积不超过25%为合格
9.2垂直燃烧FT4级耐燃测试：电缆在电缆盘中进行测试，测试后，其最大的烧焦长度为1.5米为合格
此项测试可选做。
10.气候测试
10.1将TXFW电线完整的一圈绕在直径为25mm的钢轴上，在-30±1℃的环境中保持1小时，然后再进
行标准要求的气候测试1000小时，要求测试后。其电线绝缘无任何裂纹产生。
page 2 of 2

## SJTW电
INSTRUCTION | [8 empty] | INSTRUCTION TYPE
指引
TITLE
标题：SJT(W)、SPT-1(W)、SPT-2(W)、SVT电线标准检验指引
INSTRUCTION NO. |  |  | REV. | PREPARED BY制订 |  |  | DATE |  | APPROVED BY核准 |  |  | DATE
指引号码 |  |  | 版本 | richardweng |  |  | 日期 |  |  |  |  | 日期
A
1.0本检验指引参考标准为UL62 2006版与UL1581、UL1685
2.0产品品质要求
2.1电线导体必须是退火软铜或退火镀锡软铜线。
2.2电线绝缘层及护套表面应光滑,无凸点,麻点,缩水,杂色等缺陷,颜色符合标准要求.
2.3电线绝缘层与护套层壁厚应均匀、无偏心现象。
2.4电线表面采用油墨印字或凹模印字，油墨印字应通过耐擦测试。
2.5标志距离：一个完整标志的末端与下一个标志的始端距离不应大于600mm。
2.6电线必须标有生产商、商业标志、或认证号码，导体根数与导体材料（铜导体可以不标示）、
电线型号、额定温度、阻燃等级等必要标示。
3.0导体测试
3.1电线导体的材料确定，是上述材料中的任何一种（目测）
3.2单根导体的直径：SPT-1（W）、SPT-2（W）、SVT电线的单根导体直径为0.125mm-0.165mm之间，
SJT（W）电线14AWG线或更小线径的电线单根导体直径为0.125mm-0.260mm,12AWG电线或更大线径的
电线其单根导体的直径为0.125mm-0.410mm.(测量工具：千分尺）
3.3导体横截面积如下表要求：（单位：mm2)
| 线径 | 18AWG |  | 17AWG |  | 16AWG |  | 14AWG |  | 12AWG |  | 10AWG
| 平均面积 | 0.824 |  | 1.04 |  | 1.31 |  | 2.08 |  | 3.31 |  | 5.26
| 最小面积 | 0.796 |  | 1.01 |  | 1.27 |  | 2.01 |  | 3.21 |  | 5.1
3.4导体绞距：不能超过下表要求（单位mm)
| 线径 | 18AWG |  | 17AWG |  | 16AWG |  | 14AWG |  | 12AWG |  | 10AWG
| 支线绞距 | 32 |  | 32 |  | 38 |  | 44 |  | 51 |  | 64
| 绳线绞距 | 44 |  | 44 |  | 57 |  | 64 |  | 76 |  | 76
3.5导体直流电阻：各规格电线的电阻值均不超过下表值为合格（测试工具：直流电阻电桥）
| 线径 | 18AWG |  | 17AWG |  | 16AWG |  | 14AWG |  | 12AWG |  | 10AWG
| 20℃ （Ω/km) | 裸铜为22.4 |  | 裸铜为17.8 |  | 裸铜为14.1 |  | 裸铜为8.88 |  | 裸铜为5.58 |  | 裸铜为3.51
|  | 镀锡铜为23.6 |  | 镀锡铜为18.7 |  | 镀锡铜为14.9 |  | 镀锡铜为9.34 |  | 镀锡铜为5.88 |  | 镀锡铜为3.70
| 20℃ （Ω/kft) | 裸铜为6.83 |  | 裸铜为5.43 |  | 裸铜为4.30 |  | 裸铜为2.71 |  | 裸铜为1.70 |  | 裸铜为1.07
|  | 镀锡铜为7.20 |  | 镀锡铜为5.70 |  | 镀锡铜为4.54 |  | 镀锡铜为2.85 |  | 镀锡铜为1.79 |  | 镀锡铜为1.13
| 25℃ （Ω/km) | 裸铜为22.8 |  | 裸铜为18.2 |  | 裸铜为14.4 |  | 裸铜为9.06 |  | 裸铜为5.69 |  | 裸铜为3.58
|  | 镀锡铜为24.1 |  | 镀锡铜为19.1 |  | 镀锡铜为15.2 |  | 镀锡铜为9.53 |  | 镀锡铜为6.00 |  | 镀锡铜为3.77
| 25℃ （Ω/kft) | 裸铜为6.95， |  | 裸铜为5.55 |  | 裸铜为4.39 |  | 裸铜为2.76 |  | 裸铜为1.73 |  | 裸铜为1.09
|  | 镀锡铜为7.35 |  | 镀锡铜为5.82 |  | 镀锡铜为4.63 |  | 镀锡铜为2.91 |  | 镀锡铜为1.83 |  | 镀锡铜为1.15
page 1 of 7
4.0绝缘层的尺寸测量：（测量仪器：投影仪）
4.1电线的线径与芯线的股数及其额定温度：
| 型号 |  | SPT-1（W） |  | SPT-2（W） |  | SVT |  | SJT（W）
| 芯线股数 |  | 2或3 |  | 2或3 |  | 2或3 |  | 2至6
| 线径尺寸（AWG） |  | 20、18 |  | 18、16、14 |  | 18、17、16 |  | 18、17、16、 14、12、10.
| 额定温度（℃） |  | 60、75、90、105 |  | 60、75、90、105 |  | 60、75、90、105 |  | 60、75、90、105
4.2绝缘的厚度测试单位：mm（测试工具：投影仪）
| 型号 |  | SPT-1（W） |  | SPT-2（W） |  | SVT |  | SJT（W）
| 平均厚度 |  | 0.76 |  | 1.14 |  | 0.38 |  | 0.76 （18-12AWG） |  | 1.14 （10AWG）
| 最小厚度 |  | 0.69 |  | 1.01 |  | 0.33 |  | 0.69 |  | 1.02
| 最小撕裂厚度 |  | 0.33 |  | 0.69 |  | 不适用 |  | 不适用 |  | 不适用
| 最小导体间距 |  | 1.14 |  | 2.03 |  | 不适用 |  | 不适用 |  | 不适用
| 三根导体间 最小距离 |  | 0.69 |  | 1.01 |  | 不适用 |  | 不适用 |  | 不适用
| 接地导体平均 最小厚度 |  | 0.38 |  | 0.38 |  | 不适用 |  | 不适用 |  | 不适用
| 接地导体任何 最小厚度 |  | 0.33 |  | 0.33 |  | 不适用 |  | 不适用 |  | 不适用
4.3护套的绝缘厚度单位：mm（测试工具：投影仪）
| 型号 |  | SPT-1（W） |  | SPT-2（W） |  | SVT |  | SJT（W）
| 平均厚度 |  | 不适用 |  | 不适用 |  | 0.76 |  | 0.76 （18-14AWG） |  | 1.14 （12AWG） 1.52（10AWG）
| 最小厚度 |  | 不适用 |  | 不适用 |  | 0.61 |  | 0.61 （18-14AWG） |  | 0.91（12AWG） 1.22（10AWG）
4.4外径尺寸要求：单位:mm（测量工具：卡尺）
| 线型 | 外径尺寸（单位：mm)
|  | 线径大小 |  | 二芯 |  | 三芯 |  | 四芯 |  | 五芯 |  | 六芯
| SVT | 18AWG |  | 5.59-6.48 |  | 5.84-6.73
|  | 17AWG |  | 5.97-6.86 |  | 6.35-7.24
|  | 16AWG |  | 6.22-7.11 |  | 6.60-7.49
page 2 of 7
4.4外径尺寸要求：（单位:mm）（测量工具：卡尺）
| 线型 | 外径尺寸（单位：mm)
|  | 线径大小 |  | 二芯 |  | 三芯 |  | 四芯 |  | 五芯 |  | 六芯
| SJT(W) | 18AWG |  | 7.11-8.00 |  | 7.62-8.51 |  | 8.26-9.27
|  | 17AWG |  | 7.37-8.26 |  | 7.87-8.76 |  | 8.64-9.65
|  | 16AWG |  | 7.75-8.64 |  | 8.26-9.14 |  | 8.89-10.0
|  | 14AWG |  | 8.51-9.53 |  | 9.14-10.0 |  | 9.91-11.0
|  | 12AWG |  | 10.3-11.6 |  | 10.8-12.1 |  | 11.8-13.2
|  | 10AWG |  | 13.7-15.4 |  | 14.4-16.1 |  | 15.9-17.8
4.5芯线绞距尺寸要求：（单位mm)(测试工具：直尺）
| 线型 | 外径尺寸（单位：mm)
|  | 线径大小 |  | 二芯 |  | 三芯 |  | 四芯 |  | 五芯 |  | 六芯
| SVT | 18AWG |  | 35 |  | 44
|  | 17AWG |  | 38 |  | 51
|  | 16AWG |  | 38 |  | 51
| SJT(W) | 18AWG |  | 51 |  | 57 |  | 64 |  | 76 |  | 89
|  | 17AWG |  | 51 |  | 57 |  | 64 |  | 76 |  | 89
|  | 16AWG |  | 57 |  | 64 |  | 70 |  | 89 |  | 108
|  | 14AWG |  | 64 |  | 83 |  | 95 |  | 121 |  | 140
|  | 12AWG |  | 76 |  | 89 |  | 108 |  | 140 |  | 165
|  | 10AWG |  | 89 |  | 108 |  | 121 |  | 152 |  | 178
5.0机械强度测试：测试工具（换气式老化箱、拉力试验机、电子秤）
5.1测试电线老化前后的抗张强度与伸长率（测试工具：拉力试验机、电子秤）
5.2老化测试温度与时间：（测试工具：换气式老化箱）
| 额定温度（℃） |  | 60 |  | 75 |  | 90 |  | 105
| 老化温度（℃） |  | 100 |  | 100 |  | 121 |  | 136
| 老化时间（天） |  | 7 |  | 10 |  | 7 |  | 7 |  |  | page 3 of 7
5.3老化后无明显裂纹与颜色变化：（目测）
5.4老化后样品需放置于室温至少16小时后，但在96小时以内必须做测试
5.5老化前后抗张强度与伸长率判定结果见下表：
| 老化前 |  |  |  | 老化后 |  |  |  | 老化残率
| 抗张强度 |  | 伸长率 |  | 抗张强度 |  | 伸长率 |  | 抗张强度 |  | 伸长率
| 1500Lbs/in2 |  | 100% | [5 empty] | 85% |  | 65%
6.0电气性能测试
6.1耐压测试:电线浸在15℃水温中至少6小时后进行测试，测试电压见下表（测试工具：高压机，水槽）
| 型号 | 线径大小 |  | 电压（V） |  | 型号 | 线径大小 |  | 电压（V）
| SJT(W) | 18AWG-12AWG |  | 2000 |  | SVT | 18AWG-16AWG |  | 1500
|  | 10AWG |  | 3000 |  | SPT-2(W) | 18AWG-14AWG |  | 1500
| SPT-1(W) | 20AWG-18AWG |  | 1500
6.2.1绝缘电阻测试：取成品电线至少15米在15℃水温中至少6小时后再进行绝缘电阻测试，带W电线的
绝缘电阻的值不能小于下表的要求(单位：MΩ.kft）（测试仪器：绝缘电阻测试仪，水槽）
| 线径大小 |  | SJTW |  | SPT-1W |  | SPT-2W
| 20AWG |  |  |  | 215 |  | 215
| 18AWG |  | 170 |  | 175
| 17AWG |  | 160 |  |  |  | 190
| 16AWG |  | 150
| 14AWG |  | 120
| 12AWG |  | 95
| 10AWG |  | 110
6.2.2户内型产品（不带W）的绝缘电阻值不小于2.5MΩ.kft为合格
6.3火花测试：电线的火花测试电压不能小于下表要求，测试不击穿为合格。（测试仪器：火花机）此
测试由生产线完成）其测试电压要求如下：（单位：KV）
| 型号 | 线径大小 |  | 电压（KV） |  | 型号 | 线径大小 |  | 电压（KV）
| SJT(W) | 18AWG-12AWG |  | 6 |  | SVT | 18AWG-16AWG |  | 3
|  | 10AWG |  | 7.5 |  | SPT-2(W) | 18AWG-14AWG |  | 6
| SPT-1(W) | 20AWG-18AWG |  | 6
page 4 of 7
6.4介电常数测试：取3根长5m的试样，将每个试样的中央3m连续浸入自来水中14天，热固绝缘的水温为
50℃，热塑绝缘的水温为60℃，每端的1m应在水面上方保持干燥作为泄漏绝缘。用电桥测量电容，3个
试样的平均值作为绝缘电容，每个测量结果应该精确到微法拉，使用正弦波或近似于正弦波电流在
1000Hz与60Hz下测量绝缘电容，在1000Hz下进行测量，其电压不得大于10V；在60Hz测量，施加在绝缘
上的电压应产生平均80V/mil绝缘或3150V/mm的场强。要求浸水14天后的电容差值不超过第1天测量
的10%，与第7天测量的电容差值不 超过3%；（测试仪器：电容电桥、水槽、变频器）
6.5 稳定因数：取3根长5m的试样，将每个试样的中央3m连续浸入自来水中14天，热固绝缘材料的水温为
50℃，热塑绝缘的水温为60℃，每端的1m应在水面上方保持干燥作为泄漏绝缘。经过1天与累 计14天
浸水测试后，用3150V/mm与1575V/mm的平均场强测量每个样品的功率因数百分数。每个 测试结果应
该精确到0.1，然后计算每个样品稳定 因数。再将14天的稳定因数减去1天的稳定因数求出稳定因数 之
差。稳定因数之差应精确到0.1。要求14天后的稳定因数不大于1.0，第14天与第1天的稳定因数之差不超
过0.5。
6.6导体的连续性测试；将导体连接到一个直流或交流且电压不超过30V的电源，带一个白炽灯，一 个铃
或一个报警器，在测试过程中将有一个连续的电流测试，其指示灯应该是亮的且不报警。
6.7低泄漏电线的交流泄漏电流测试：将一根长3米的电线弯成完整的两圈，然后放在20mm厚，干燥平坦、
水平的木板上，在软线的一端将所有线芯的端头切成与护套端头齐平且位于软线的纵轴垂直的平面上。
剪切端头应无污染和变形，否则会影响测试结果。在软线的另一端，动力线芯与接地线芯应接上120V
或240V，48-62Hz有正弦或近似正弦的电源电路。（其电压根据其使用的电压而定）测试其每根线芯
至接地线的交流泄漏电流。电阻器使用精密电桥测量，电压表应用示波器测定。真空管电压表或其它
高阻型电压表将确定在1000Ω并将电压调节至可直接读出毫伏是很方便的。再依次对各动力线芯通电
然后记录每根每根动力线芯的电压表读数，将电压表的读数除以精确测定的电阻器的电阻值，求出每
根动力线芯至接地线芯的泄漏电流，在确定其泄漏电流的范围时，应该取最大值。
6.8外皮的阻抗测试：将样品至少取100mm长度，在温度23±2.0℃相对湿度为50%±5%的潮湿箱中处理96小
时后再用干净，柔软且无毛的吸水布擦拭接触样品中央的50mm长的部分，在中央这部分使用两根13mm
宽的金属箔绕缠软线，使得金属箔与护套密切接触。只有空气可以接触两根金属箔与护套的之间，每
根金属箔带应接到一个兆欧电测量仪上（其量程大于100MΩ，误差为3%或更小）。用500V直流电压进
测量，两根金属箔带上的电阻值＜100MΩ时，则护套不合格）适用于SVT与SJT（W） | [11 empty] | page 5 of 7
6.9屏蔽电线的曲绕测试：将屏蔽电线6个样品，每个样品长5米，每个样品通以电流及挂重后进行曲绕
测试，在测试15000次后无任何异常现象产生，如开路、短路等（测试仪器：电线电缆曲绕测试仪）
其通电电流与挂重以及滑轮直径尺寸见下表要求：此测试适用于SVT线与SJT（W）线带屏蔽电源线
| 线径大小 |  | 砝码（N） |  | 滑轮直径（mm) |  | 导体通过的电流（A）
[7 empty] | 2芯 |  | 3芯
| 18AWG |  | 9.8 |  | 80 |  | 10 |  | 7
| 17AWG |  | 9.8 |  | 80 |  | 12 |  | 9
| 16AWG |  | 14.7 |  | 120 |  | 13 |  | 10
| 14AWG |  | 14.7 |  | 120 |  | 18 |  | 15
| 12AWG |  | 14.7 |  | 120 |  | 25 |  | 20
| 10AWG |  | 14.7 |  | 120 |  | 30 |  | 25
| 8AWG |  | 14.7 |  | 120 |  | 40 |  | 35
| 6AWG |  | 14.7 |  | 120 |  | 55 |  | 45
| 4AWG |  | 14.7 |  | 120 |  | 70 |  | 60
| 2AWG |  | 14.7 |  | 120 |  | 95 |  | 80
7.0带W标志电线的耐候性测试
7.1样品在UV箱中720小时后，其抗张强度与伸长率均不应小于老化前的80%为合格。（测试工具：UV箱与
拉力试验机，电子秤）
7.2在UV箱中720小时后，放置16小时后再将电线卷在标准要求的钢轴上，放于-30℃的低温箱中1小时后，
要求试验样品无任何肉眼看得见的裂纹产生。（测试仪器：UV箱、低温箱、卷绕机）
8.0低温性能测试
8.1冷弯测试：将电线放在-40℃的低温箱中4小时后，再卷在标准要求直径的钢轴上，卷好后固定放置至
室温。要求无任何裂纹产生为合格（测试仪器：低温箱、卷绕机）
9.0高温性能测试
9.1高温卷绕测试：将电线卷在直径为电线外径2倍的钢轴上，按标准卷一定的圈数。放入121±2℃的恒
温箱中保持1小时，要求产品无任何裂纹。（测试仪器：高温箱，卷绕机）
9.2高温压力测试：20AWG-17AWG线径的绝缘芯线压重300克，16AWG压重400克，14AWG-2AWG压重500克，
外皮压重2000克，放入121±2℃的恒温箱中1小时后，要求其压痕不超过绝缘厚度与护套厚度的50%为
合格。（测试仪器：高温箱，高温压力装置、砝码）
10.0电线强度测试：
10.1、SPT-1（W）与SPT-2（W）电线的绝缘牢固性测试：取16英寸的样品，在其两端各取2英寸将其绝缘
材料剥离掉。然后在其中的一端将一根导体剪掉，再在另一端将另外一根导体剪掉。再用夹子将其中
一根导体夹紧，再在另一端的导体上挂重8磅的砝码保持30秒，要求其任何导体与绝缘的位移不能大
于3.0mm.(测试仪器：砝码、直尺） | [11 empty] | page 6 of 7
10.2、SJT（W）与SVT线的机械强度测试：取成品电线自由悬吊，在其下方1米处挂一定的砝码，二芯与
三芯的18AWG线径的SJT（W）与SVT电线挂重68Kg;二芯与三芯的17AWG线径的SJT（W）与SVT电线挂重
77Kg，历时1分钟后，其电线不能有任何破坏现象产生。（测试仪器：砝码、秒表）
11.阻燃测试：
11.1、垂直燃烧测试FT1或FV1：将垂直试样用5次每次15秒的火焰进行燃烧，且每次燃烧间隔时间为15秒，
不管上次施火后15秒内试样上的火焰是否自动熄灭。如果任何一次试样的指示旗燃烧超 过25%或任何
一次继续燃烧60秒均为不合格（测试仪器：垂直燃烧测试仪）
11.2、垂直燃烧FT4耐燃烧测试：电缆在电缆盘中进行按UL1685标准第16节进行测试。测试后，其最大的
烧焦长度不超过1.5米为合格。（测试仪器：垂直燃烧仪）
11.3、水平燃烧测试FT2或FH级：水平试样在施加一次30秒火焰测试后，移开火焰后其不得沿其长度传播
火焰，不得向附近可燃物传播火焰。如果任何试样上的烧焦总长度大于100mm,或有燃烧的颗粒喷到
棉层上或其它试验部件上，则判定不合格（测试仪器：水平燃烧测试仪）
11.4、垂直燃烧VW-1或FV2测试：将垂直试样用5次每次15秒的火焰进行燃烧，如果火焰在15秒或更短的时
间内熄灭，则其间隔时间为15秒；如果其燃烧的时间持续15秒以上，则其间隔时间为火焰燃烧 时间。
如果任何一次的燃烧将试样的标示旗燃烧面积超过25%或其余焰时间超过60S，或有火喷到棉层表面则
判定为不合格。（测试仪器：垂直燃烧测试仪）
12.0导体的耐腐蚀性测试：从成品电缆或电线中取出的导体或从高温老化测试后的电缆或电线中取出的导体
不能有肉眼能够观察出来的腐蚀现象产生。（目测）
13.0标志的耐久性测试：
13.1、两个长300mm的带表面印字的样品用于测试。
13.2、其老化箱应该是符合标准UL1581 第420节要求的换气式老化箱
13.3、一个样品应该在老化箱按照电线的标示额定温度进行测试24小时，从老化箱中拿出来后在室温环境
中至少1小时后进行测试。另一个样在室温环境中至少放置24小时再做测试。
13.4、样品在450克带一层人工毛刷的砝码在50mm的长度上进行来回滑动测试，测试时间5秒至10秒，此操
作测试需进行2次以上的测试，两个样品均需进行测试。
13.5、测试后样品的印字要求清晰可辨为合格。（测试仪器：老化箱，印字耐磨仪）
14.0尼龙外皮的弯曲测试：尼龙外皮的成品电缆或电线正常老化后16小时后96小时内进行此测试，将其电线
卷在相同线径的钢轴上，要求无任何裂纹为合格。（测试仪器：老化箱，卷绕钢轴）
15.0补充说明：本检验指引制定是根据公司主要生产的电线制定。不是很包括所在线径与规格在内。如果在
测试过程中遇到同种电线的不同线径或SPT-3（W）等线型，请查阅标准UL62 2006版表1至表7、表20
表23、表45等表的标准要求、再根据表中规定做具体测试。
page 7 of 7