## 1-漆包线数据速查表
| 建议：使用表前请参阅说明。 |  |  |  | 电 磁 软 铜 圆 漆 包 线 参 数 速 查 表
[1] 速查区
| 标称直径 | 直径表中是否列出 | 截面面積 |  | 相似美，英规格 |  | 最大外径 Φmax/mm |  |  | 每米的电阻 Ro/Ω*m-1 | [5 empty] | 千米重量
| mm |  | mm2 |  | AWG | SWG | 1级 | 2级 | 3级 | 标称值 |  | 最小值 |  | 最大值 |  | kg/km
| 0.125 | 已列出 | 0.012265625 |  | 36 | 40 | 0.144 | 0.154 | 0.162 | 1.393009 |  | 1.317 |  | 1.475 |  | 0.1091640625
|  | 预选电流密度 J= |  | 2.0A/mm2 |  | 3.0A/mm2 |  | 4.0A/mm2 |  | 5.0A/mm2 |  | 6.0A/mm2 |  | 7.0A/mm2 |  | 7.5A/mm2
|  | 导线载流电流 A= |  | 0.02453125 |  | 0.036796875 |  | 0.0490625 |  | 0.061328125 |  | 0.07359375 |  | 0.085859375 |  | 0.0919921875
| 导线长度 | 电阻 Ro：Ω/(20℃) | [5 empty] | 参考重量 |  |  |  | 安全卷线張力 |  | 最大卷线張力
| 米 - m | 标称值 |  | 最小值 |  | 最大值 |  | kg |  |  |  | （ｇ） |  | max（ｇ）
| 0.15 | 0.2089514 |  | 0.19755 |  | 0.22125 |  | 1.637461e-05 |  |  |  | 108 |  | 112.3
[2] 在表中没有列出的线径的参考数据
| 线径 | 截面面積-mm2 |  | 每米电阻Ro/Ω*m-1 |  | 千米重量-kg/km
| 已列出 | #VALUE! |  | #VALUE! |  | #VALUE!
[3] 最大电流允许值(不计趋肤效应，和表面允许温升所对应):
| 导线表面温升 Δt/℃ |  |  | 15 | 25 | 35 | 45 | 55 | 65 | 75 | 85 | 95 | 105
|  |  |  | 0.0106 | 0.0239 | 0.0394 | 0.0565 | 0.0754 | 0.0961 | 0.1183 | 0.1418 | 0.1669 | 0.1934
| [1]速查区 | 电流 Amax |  | 0.1708341 | 0.2565196 | 0.3293591 | 0.3944081 | 0.4556247 | 0.5143791 | 0.570708 | 0.6248269 | 0.6778753 | 0.7297093 |  | 漆包线寿命和表面温度
|  | 电流密度J: A/mm2 |  | 13.92788 | 20.9137 | 26.85221 | 32.15557 | 37.14648 | 41.93664 | 46.52906 | 50.9413 | 55.26626 | 59.49222 |  | 的关系可参考下面曲线
| [2]参考区 | 电流 Amax |  | #VALUE! | #VALUE! | #VALUE! | #VALUE! | #VALUE! | #VALUE! | #VALUE! | #VALUE! | #VALUE! | #VALUE! |  | 漆包线的表面温度可以用
|  | 电流密度J: A/mm2 |  | #VALUE! | #VALUE! | #VALUE! | #VALUE! | #VALUE! | #VALUE! | #VALUE! | #VALUE! | #VALUE! | #VALUE! |  | 用环境温度加温升来近似
| 电磁软铜圆线直径表--红色数字无对应的AWG/SWG线号 | [6 empty] | 表格使用说明：
| 0.018 | 0.1 | 0.2 | 0.5 | 1 | 2 | 5
| 0.02 | 0.112 | 0.212 | 0.53 | 1.06 | 2.12 | 5.6 | 1。 | 在速查区黄色框内写入要查找的线的线径_mm；导线长度框内写入线的长度；在速查区将自动列出有关的各项参数或数据。
| 0.022 | 0.118 | 0.224 | 0.56 | 1.12 | 2.24 | 6.3
| 0.025 | 0.125 | 0.236 | 0.6 | 1.18 | 2.36 | 7.1
| 0.028 | 0.132 | 0.25 | 0.63 | 1.25 | 2.5 | 8 | 2。 | 如果要查的线径不在列表内，则将其简要的数据列出在[2]和[3]的表内以供参考。
| 0.032 | 0.14 | 0.265 | 0.67 | 1.32 | 2.8 | 9
| 0.036 | 0.15 | 0.28 | 0.71 | 1.4 | 3.15 | 10 | 3。 | 电流会使导线发热，表[3]所列是导线在无风空间中，表面限定不同温升时计算的对应电流；供有关设计时参考。
| 0.04 | 0.16 | 0.3 | 0.75 | 1.5 | 3.55 | 11.2
| 0.045 | 0.17 | 0.315 | 0.8 | 1.6 | 4
| 0.05 | 0.18 | 0.335 | 0.85 | 1.7 | 4.5 |  | 4。 | 本表所列各项数据尽量参考标准数据，但不是标准，仅供工程设计或速算时参考。
| 0.056 | 0.19 | 0.355 | 0.9 | 1.8
| 0.063 |  | 0.375 | 0.95 | 1.9
| 0.071 |  | 0.4
| 0.08 |  | 0.425
| 0.09 |  | 0.45 | [12 empty] | 作成： | Du bao-m
|  |  | 0.475 | [12 empty] | 时间： | 2006-9-30
| 1。基础数据： |  | **不要随意改动数据** | [9 empty] | 卷线时的导线张力 |  |  | 2。逻辑运算： |  | **不要随意改动数据** | [9 empty] | 卷线时的导线张力
| 标称直径 | 截面面积 | 相似美规 | 相似英规 | 最大外径 Φmax/mm |  |  | 每米的电阻 Ro/Ω*m-1 |  |  | 参考重量 | 引張荷重 | 安全張力 | 最大張力 |  | 标称直径 | 截面面积 | 相似美规 | 相似英规 | 最大外径 Φmax/mm |  |  | 每米的电阻 Ro/Ω*m-1 |  |  | 参考重量 | 引張荷重 | 安全張力 | 最大張力
| Φn/mm | mm2 | AWG | SWG | 1级 | 2级 | 3级 | 标称值 | 最小值 | 最大值 | kg/km | （ｇ） | （ｇ） | max(ｇ) |  | Φn/mm | mm2 | AWG | SWG | 1级 | 2级 | 3级 | 标称值 | 最小值 | 最大值 | kg/km | （ｇ） | （ｇ） | max(ｇ)
1 | 0.018 | 0.0002544690006 | / | / | 0.022 | 0.024 | / | 67.14425 | 60.46 | 73.89 | 0.002264774 | / | / | / |  | 0.125 | 0.012265625 | 36 | 40 | 0.144 | 0.154 | 0.162 | 1.393009 | 1.317 | 1.475 | 0.1091640625 | 328 | 108 | 112.3
2 | 0.02 | 0.00031415926 | / | / | 0.024 | 0.027 | / | 54.38685 | 48.97 | 59.85 | 0.002796017414 | / | / | / |  | 0.125 | 0.012265625 | 36 | 40 | 0.144 | 0.154 | 0.162 | 1.393009 | 1.317 | 1.475 | 0.1091640625 | 328 | 108 | 112.3
3 | 0.022 | 0.0003801327046 | / | / | 0.027 | 0.03 | / | 44.94781 | 40.47 | 49.47 | 0.003383181 | / | / | / |  | 0.125 | 0.012265625 | 36 | 40 | 0.144 | 0.154 | 0.162 | 1.393009 | 1.317 | 1.475 | 0.1091640625 | 328 | 108 | 112.3
4 | 0.025 | 0.0004908738 | / | / | 0.031 | 0.034 | / | 34.80758 | 31.34 | 38.31 | 0.004368777 | / | / | / |  | 0.125 | 0.012265625 | 36 | 40 | 0.144 | 0.154 | 0.162 | 1.393009 | 1.317 | 1.475 | 0.1091640625 | 328 | 108 | 112.3
5 | 0.028 | 0.0006157521496 | / | / | 0.034 | 0.038 | / | 27.74839 | 24.99 | 30.54 | 0.005480194 | / | / | / |  | 0.125 | 0.012265625 | 36 | 40 | 0.144 | 0.154 | 0.162 | 1.393009 | 1.317 | 1.475 | 0.1091640625 | 328 | 108 | 112.3
6 | 0.032 | 0.0008042477056 | / | / | 0.039 | 0.043 | / | 21.24486 | 19.13 | 23.38 | 0.007157805 | / | / | / |  | 0.125 | 0.012265625 | 36 | 40 | 0.144 | 0.154 | 0.162 | 1.393009 | 1.317 | 1.475 | 0.1091640625 | 328 | 108 | 112.3
7 | 0.036 | 0.001017876 | / | / | 0.044 | 0.049 | / | 16.78606 | 15.16 | 18.42 | 0.009059096 | / | / | / |  | 0.125 | 0.012265625 | 36 | 40 | 0.144 | 0.154 | 0.162 | 1.393009 | 1.317 | 1.475 | 0.1091640625 | 328 | 108 | 112.3
8 | 0.04 | 0.00125663704 | / | 48 | 0.049 | 0.054 | / | 13.59671 | 12.28 | 14.92 | 0.01118407 | / | / | / |  | 0.125 | 0.012265625 | 36 | 40 | 0.144 | 0.154 | 0.162 | 1.393009 | 1.317 | 1.475 | 0.1091640625 | 328 | 108 | 112.3
9 | 0.045 | 0.001590431 | / | / | 0.055 | 0.061 | / | 10.74308 | 9.705 | 11.79 | 0.01415484 | / | / | / |  | 0.125 | 0.012265625 | 36 | 40 | 0.144 | 0.154 | 0.162 | 1.393009 | 1.317 | 1.475 | 0.1091640625 | 328 | 108 | 112.3
10 | 0.05 | 0.001963495375 | 44 | 47 | 0.06 | 0.066 | / | 8.701895 | 7.922 | 9.489 | 0.01747511 | 62.85 | 20.3 | 23.2 |  | 0.125 | 0.012265625 | 36 | 40 | 0.144 | 0.154 | 0.162 | 1.393009 | 1.317 | 1.475 | 0.1091640625 | 328 | 108 | 112.3
11 | 0.056 | 0.002463009 | 43 | / | 0.067 | 0.074 | / | 6.937098 | 6.316 | 7.565 | 0.02192078 | 90.46 | 29 | 32 |  | 0.125 | 0.012265625 | 36 | 40 | 0.144 | 0.154 | 0.162 | 1.393009 | 1.317 | 1.475 | 0.1091640625 | 328 | 108 | 112.3
12 | 0.063 | 0.003117245 | 42 | 46 | 0.076 | 0.083 | / | 5.481164 | 5.045 | 5.922 | 0.02774348 | 90.46 | 29 | 32 |  | 0.125 | 0.012265625 | 36 | 40 | 0.144 | 0.154 | 0.162 | 1.393009 | 1.317 | 1.475 | 0.1091640625 | 328 | 108 | 112.3
13 | 0.071 | 0.003959192 | 41 | 45 | 0.084 | 0.091 | 0.097 | 4.31556 | 3.941 | 4.747 | 0.03523681 | 115.4 | 40.6 | 44.2 |  | 0.125 | 0.012265625 | 36 | 40 | 0.144 | 0.154 | 0.162 | 1.393009 | 1.317 | 1.475 | 0.1091640625 | 328 | 108 | 112.3
14 | 0.08 | 0.00502654816 | 40 | 44 | 0.094 | 0.101 | 0.108 | 3.399178 | 3.133 | 3.703 | 0.04473628 | 150.8 | 50 | 53.8 |  | 0.125 | 0.012265625 | 36 | 40 | 0.144 | 0.154 | 0.162 | 1.393009 | 1.317 | 1.475 | 0.1091640625 | 328 | 108 | 112.3
15 | 0.09 | 0.006361725015 | 39 | 43 | 0.105 | 0.113 | 0.12 | 2.68577 | 2.495 | 2.9 | 0.05661935 | 190.9 | 62.6 | 67 |  | 0.125 | 0.012265625 | 36 | 40 | 0.144 | 0.154 | 0.162 | 1.393009 | 1.317 | 1.475 | 0.1091640625 | 328 | 108 | 112.3
16 | 0.1 | 0.0078539815 | 38 | 42 | 0.117 | 0.125 | 0.132 | 2.175474 | 2.034 | 2.333 | 0.06990043535 | 227.8 | 78 | 83 |  | 0.125 | 0.012265625 | 36 | 40 | 0.144 | 0.154 | 0.162 | 1.393009 | 1.317 | 1.475 | 0.1091640625 | 328 | 108 | 112.3
17 | 0.112 | 0.009852034 | 37 | 41 | 0.13 | 0.139 | 0.147 | 1.734274 | 1.632 | 1.848 | 0.08768311 | 275.6 | 93 | 98.4 |  | 0.125 | 0.012265625 | 36 | 40 | 0.144 | 0.154 | 0.162 | 1.393009 | 1.317 | 1.475 | 0.1091640625 | 328 | 108 | 112.3
18 | 0.118 | 0.01093588 | / | / | 0.136 | 0.145 | 0.154 | 1.562391 | 1.474 | 1.6599 | 0.09732937 | 328 | 108 | 112.3 |  | 0.125 | 0.012265625 | 36 | 40 | 0.144 | 0.154 | 0.162 | 1.393009 | 1.317 | 1.475 | 0.1091640625 | 328 | 108 | 112.3
19 | 0.125 | 0.012265625 | 36 | 40 | 0.144 | 0.154 | 0.162 | 1.393009 | 1.317 | 1.475 | 0.1091640625 | 328 | 108 | 112.3 |  | 0.125 | 0.012265625 | 36 | 40 | 0.144 | 0.154 | 0.162 | 1.393009 | 1.317 | 1.475 | 0.1091640625 | 328 | 108 | 112.3
20 | 0.132 | 0.01367784 | / | / | 0.152 | 0.162 | 0.171 | 1.249183 | 1.184 | 1.319 | 0.121732776 | 334.8 | 125 | 131.8 |  | 0 | 0 | 0 | 0 | 0 | 0 | 0 | 0 | 0 | 0 | 0 | 0 | 0 | 0
21 | 0.14 | 0.015386 | 35 | 39 | 0.16 | 0.171 | 0.181 | 1.110499 | 1.055 | 1.17 | 0.1369354 | 446.3 | 143 | 153 |  | 0 | 0 | 0 | 0 | 0 | 0 | 0 | 0 | 0 | 0 | 0 | 0 | 0 | 0
22 | 0.15 | 0.0176625 | / | / | 0.171 | 0.182 | 0.193 | 0.9673677 | 0.9219 | 1.0159 | 0.15719625 | 446.3 | 143 | 153 |  | 0 | 0 | 0 | 0 | 0 | 0 | 0 | 0 | 0 | 0 | 0 | 0 | 0 | 0
23 | 0.16 | 0.020096 | 34 | 38 | 0.182 | 0.194 | 0.205 | 0.8502255 | 0.8122 | 0.8906 | 0.1788544 | 583.2 | 181 | 200 |  | 0 | 0 | 0 | 0 | 0 | 0 | 0 | 0 | 0 | 0 | 0 | 0 | 0 | 0
24 | 0.17 | 0.0226865 | / | / | 0.194 | 0.205 | 0.217 | 0.7531409 | 0.7211 | 0.7871 | 0.20190985 | 583.2 | 181 | 200 |  | 0 | 0 | 0 | 0 | 0 | 0 | 0 | 0 | 0 | 0 | 0 | 0 | 0 | 0
25 | 0.18 | 0.025434 | 33 | 36 | 0.204 | 0.217 | 0.229 | 0.6717831 | 0.6444 | 0.7007 | 0.2263626 | 738.1 | 225 | 252.7 |  | 0 | 0 | 0 | 0 | 0 | 0 | 0 | 0 | 0 | 0 | 0 | 0 | 0 | 0
26 | 0.19 | 0.0283385 | / | / | 0.216 | 0.228 | 0.24 | 0.60293 | 0.5794 | 0.6278 | 0.25221265 | 738.1 | 225 | 252.7 |  | 0 | 0 | 0 | 0 | 0 | 0 | 0 | 0 | 0 | 0 | 0 | 0 | 0 | 0
27 | 0.2 | 0.0314 | 32 | 35 | 0.226 | 0.239 | 0.262 | 0.5441443 | 0.5237 | 0.5657 | 0.27946 | 879.8 | 272 | 312 |  | 0 | 0 | 0 | 0 | 0 | 0 | 0 | 0 | 0 | 0 | 0 | 0 | 0 | 0
28 | 0.212 | 0.03528104 | / | / | 0.24 | 0.254 | 0.268 | 0.4842865 | 0.4669 | 0.5026 | 0.314001256 | 879.8 | 272 | 312 |  | 0 | 0 | 0 | 0 | 0 | 0 | 0 | 0 | 0 | 0 | 0 | 0 | 0 | 0
29 | 0.224 | 0.03938816 | 31 | 34 | 0.252 | 0.266 | 0.28 | 0.4337885 | 0.4188 | 0.4495 | 0.350554624 | 879.8 | 272 | 312 |  | 0 | 0 | 0 | 0 | 0 | 0 | 0 | 0 | 0 | 0 | 0 | 0 | 0 | 0
30 | 0.236 | 0.04372136 | / | / | 0.267 | 0.283 | 0.298 | 0.390796 | 0.3747 | 0.4079 | 0.389120104 | 1163 | 350 | 412.6 |  | 0 | 0 | 0 | 0 | 0 | 0 | 0 | 0 | 0 | 0 | 0 | 0 | 0 | 0
31 | 0.25 | 0.0490625 | 30 | 33 | 0.281 | 0.297 | 0.312 | 0.3482524 | 0.3345 | 0.3628 | 0.43665625 | 1375 | 410 | 487.5 |  | 0 | 0 | 0 | 0 | 0 | 0 | 0 | 0 | 0 | 0 | 0 | 0 | 0 | 0
32 | 0.265 | 0.055126625 | / | / | 0.297 | 0.314 | 0.33 | 0.3099434 | 0.2982 | 0.3223 | 0.4906269625 | 1487 | 438 | 527.3 |  | 0 | 0 | 0 | 0 | 0 | 0 | 0 | 0 | 0 | 0 | 0 | 0 | 0 | 0
33 | 0.28 | 0.061544 | 29 | 32 | 0.312 | 0.329 | 0.345 | 0.2776246 | 0.2676 | 0.2882 | 0.5477416 | 1724 | 505 | 611.5 |  | 0 | 0 | 0 | 0 | 0 | 0 | 0 | 0 | 0 | 0 | 0 | 0 | 0 | 0
34 | 0.3 | 0.07065 | / | / | 0.334 | 0.352 | 0.369 | 0.2418419 | 0.2335 | 0.2506 | 0.628785 | 1979 | 565 | 702 |  | 0 | 0 | 0 | 0 | 0 | 0 | 0 | 0 | 0 | 0 | 0 | 0 | 0 | 0
35 | 0.315 | 0.077891625 | 28 | 30 | 0.349 | 0.367 | 0.384 | 0.2193577 | 0.2121 | 0.227 | 0.6932354625 | 1979 | 565 | 702 |  | 0 | 0 | 0 | 0 | 0 | 0 | 0 | 0 | 0 | 0 | 0 | 0 | 0 | 0
36 | 0.335 | 0.088096625 | / | / | 0.372 | 0.391 | 0.408 | 0.1939476 | 0.1878 | 0.2004 | 0.7840599625 | 2252 | 635 | 799 |  | 0 | 0 | 0 | 0 | 0 | 0 | 0 | 0 | 0 | 0 | 0 | 0 | 0 | 0
37 | 0.355 | 0.098929625 | 27 | 29 | 0.392 | 0.411 | 0.428 | 0.17271 | 0.1674 | 0.1782 | 0.8804736625 | 2694 | 746 | 956 |  | 0 | 0 | 0 | 0 | 0 | 0 | 0 | 0 | 0 | 0 | 0 | 0 | 0 | 0
38 | 0.375 | 0.110390625 | / | / | 0.414 | 0.434 | 0.453 | 0.1547788 | 0.1494 | 0.1604 | 0.9824765625 | 3010 | 820 | 1070 |  | 0 | 0 | 0 | 0 | 0 | 0 | 0 | 0 | 0 | 0 | 0 | 0 | 0 | 0
39 | 0.4 | 0.1256 | 26 | 27 | 0.439 | 0.459 | 0.478 | 0.1360361 | 0.1316 | 0.1407 | 1.11784 | 3520 | 950 | 1250 |  | 0 | 0 | 0 | 0 | 0 | 0 | 0 | 0 | 0 | 0 | 0 | 0 | 0 | 0
40 | 0.425 | 0.141790625 | / | / | 0.466 | 0.488 | 0.508 | 0.1205025 | 0.1167 | 0.1244 | 1.261937 | 3520 | 950 | 1250 |  | 0 | 0 | 0 | 0 | 0 | 0 | 0 | 0 | 0 | 0 | 0 | 0 | 0 | 0
41 | 0.45 | 0.1589625 | 25 | 26 | 0.491 | 0.513 | 0.533 | 0.1074853 | 0.1042 | 0.1109 | 1.41476625 | 4452 | 1160 | 1580 |  | 0 | 0 | 0 | 0 | 0 | 0 | 0 | 0 | 0 | 0 | 0 | 0 | 0 | 0
42 | 0.475 | 0.177115625 | / | / | 0.519 | 0.541 | 0.562 | 0.0964688 | 0.09366 | 0.09938 | 1.576329 | 4452 | 1160 | 1580 |  | 0 | 0 | 0 | 0 | 0 | 0 | 0 | 0 | 0 | 0 | 0 | 0 | 0 | 0
43 | 0.5 | 0.19625 | 24 | 25 | 0.544 | 0.566 | 0.587 | 0.08706309 | 0.08462 | 0.08959 | 1.746625 | 5499 | 1400 | 1950 |  | 0 | 0 | 0 | 0 | 0 | 0 | 0 | 0 | 0 | 0 | 0 | 0 | 0 | 0
44 | 0.53 | 0.2205065 | / | / | 0.576 | 0.6 | 0.623 | 0.07748584 | 0.07512 | 0.07995 | 1.96250785 | 5499 | 1400 | 1950 |  | 0 | 0 | 0 | 0 | 0 | 0 | 0 | 0 | 0 | 0 | 0 | 0 | 0 | 0
45 | 0.56 | 0.246176 | 23 | 24 | 0.606 | 0.63 | 0.653 | 0.06940616 | 0.06736 | 0.07153 | 2.1909664 | 6653 | 1650 | 2360 |  | 0 | 0 | 0 | 0 | 0 | 0 | 0 | 0 | 0 | 0 | 0 | 0 | 0 | 0
46 | 0.6 | 0.2826 | / | / | 0.649 | 0.674 | 0.698 | 0.06046048 | 0.05876 | 0.06222 | 2.51514 | 7916 | 1930 | 2810 |  | 0 | 0 | 0 | 0 | 0 | 0 | 0 | 0 | 0 | 0 | 0 | 0 | 0 | 0
47 | 0.63 | 0.3115665 | 22 | 23 | 0.679 | 0.704 | 0.728 | 0.05483944 | 0.05335 | 0.05638 | 2.77294185 | 7916 | 1930 | 2810 |  | 0 | 0 | 0 | 0 | 0 | 0 | 0 | 0 | 0 | 0 | 0 | 0 | 0 | 0
48 | 0.67 | 0.3523865 | / | / | 0.722 | 0.749 | 0.774 | 0.04848691 | 0.04708 | 0.04994 | 3.13623985 | 9290 | 2220 | 3360 |  | 0 | 0 | 0 | 0 | 0 | 0 | 0 | 0 | 0 | 0 | 0 | 0 | 0 | 0
49 | 0.71 | 0.3957185 | 21 | 22 | 0.762 | 0.789 | 0.814 | 0.04317749 | 0.04198 | 0.04442 | 3.52189465 | 10770 | 2520 | 3780 |  | 0 | 0 | 0 | 0 | 0 | 0 | 0 | 0 | 0 | 0 | 0 | 0 | 0 | 0
50 | 0.75 | 0.4415625 | / | / | 0.805 | 0.834 | 0.861 | 0.03869471 | 0.03756 | 0.03987 | 3.92990625 | 12370 | 2830 | 4400 |  | 0 | 0 | 0 | 0 | 0 | 0 | 0 | 0 | 0 | 0 | 0 | 0 | 0 | 0
51 | 0.8 | 0.5024 | 20 | 21 | 0.855 | 0.884 | 0.911 | 0.03400902 | 0.03305 | 0.035 | 4.47136 | 13570 | 3170 | 5000 |  | 0 | 0 | 0 | 0 | 0 | 0 | 0 | 0 | 0 | 0 | 0 | 0 | 0 | 0
52 | 0.85 | 0.5671625 | / | / | 0.909 | 0.939 | 0.968 | 0.03012564 | 0.02925 | 0.03104 | 5.04774625 | 15375 | 3520 | 5640 |  | 0 | 0 | 0 | 0 | 0 | 0 | 0 | 0 | 0 | 0 | 0 | 0 | 0 | 0
53 | 0.9 | 0.63585 | 19 | 20 | 0.959 | 0.989 | 1.018 | 0.02687132 | 0.02612 | 0.02765 | 5.659065 | 17180 | 3880 | 6320 |  | 0 | 0 | 0 | 0 | 0 | 0 | 0 | 0 | 0 | 0 | 0 | 0 | 0 | 0
54 | 0.95 | 0.7084625 | / | / | 1.012 | 1.044 | 1.074 | 0.0241172 | 0.02342 | 0.02484 | 6.30531625 | 17180 | 3880 | 6320 |  | 0 | 0 | 0 | 0 | 0 | 0 | 0 | 0 | 0 | 0 | 0 | 0 | 0 | 0
55 | 1 | 0.785 | 18 | 19 | 1.062 | 1.094 | 1.124 | 0.02176577 | 0.02116 | 0.0224 | 6.9865 | 21210 | 4630 | 7800 |  | 0 | 0 | 0 | 0 | 0 | 0 | 0 | 0 | 0 | 0 | 0 | 0 | 0 | 0
56 | 1.06 | 0.882026 | / | / | 1.124 | 1.157 | 1.188 | 0.01937146 | 0.01921616 | 0.01954747 | 7.8500314 | 21210 | 4630 | 7800 |  | 0 | 0 | 0 | 0 | 0 | 0 | 0 | 0 | 0 | 0 | 0 | 0 | 0 | 0
57 | 1.12 | 0.984704 | 17 | 18 | 1.184 | 1.217 | 1.248 | 0.01735154 | 0.01721243 | 0.0175092 | 8.7638656 | 25660 | 5440 | 9440 |  | 0 | 0 | 0 | 0 | 0 | 0 | 0 | 0 | 0 | 0 | 0 | 0 | 0 | 0
58 | 1.18 | 1.093034 | / | / | 1.246 | 1.279 | 1.311 | 0.01563184 | 0.01550652 | 0.01577387 | 9.7280026 | 25660 | 5440 | 9440 |  | 0 | 0 | 0 | 0 | 0 | 0 | 0 | 0 | 0 | 0 | 0 | 0 | 0 | 0
59 | 1.25 | 1.2265625 | 16 | / | 1.316 | 1.349 | 1.381 | 0.01393009 | 0.01381842 | 0.01405667 | 10.91640625 | 30540 | 6340 | 11230 |  | 0 | 0 | 0 | 0 | 0 | 0 | 0 | 0 | 0 | 0 | 0 | 0 | 0 | 0
60 | 1.32 | 1.367784 | / | / | 1.388 | 1.422 | 1.455 | 0.01249183 | 0.01239169 | 0.01260534 | 12.1732776 | 35830 | 7810 | 13180 |  | 0 | 0 | 0 | 0 | 0 | 0 | 0 | 0 | 0 | 0 | 0 | 0 | 0 | 0
61 | 1.4 | 1.5386 | 15 | 17 | 1.468 | 1.502 | 1.535 | 0.01110499 | 0.01101596 | 0.01120589 | 13.69354 | 41550 | 8220 | 15200 |  | 0 | 0 | 0 | 0 | 0 | 0 | 0 | 0 | 0 | 0 | 0 | 0 | 0 | 0
62 | 1.5 | 1.76625 | / | / | 1.57 | 1.606 | 1.64 | 0.009673677 | 0.009596123 | 0.009761574 | 15.719625 | 47710 | 9200 | 17550 |  | 0 | 0 | 0 | 0 | 0 | 0 | 0 | 0 | 0 | 0 | 0 | 0 | 0 | 0
63 | 1.6 | 2.0096 | 14 | 16 | 1.67 | 1.706 | 1.74 | 0.008502255 | 0.008434093 | 0.008579508 | 17.88544 | 54300 | 10700 | 19970 |  | 0 | 0 | 0 | 0 | 0 | 0 | 0 | 0 | 0 | 0 | 0 | 0 | 0 | 0
64 | 1.7 | 2.26865 | / | / | 1.772 | 1.809 | 1.844 | 0.007531409 | 0.00747103 | 0.007599841 | 20.190985 | 61290 | 11200 | 22630 |  | 0 | 0 | 0 | 0 | 0 | 0 | 0 | 0 | 0 | 0 | 0 | 0 | 0 | 0
65 | 1.8 | 2.5434 | 13 | 15 | 1.872 | 1.909 | 1.944 | 0.006717831 | 0.006663974 | 0.006778871 | 22.63626 | 68720 | 12350 | 25270 |  | 0 | 0 | 0 | 0 | 0 | 0 | 0 | 0 | 0 | 0 | 0 | 0 | 0 | 0
66 | 1.9 | 2.83385 | / | / | 1.974 | 2.012 | 2.048 | 0.0060293 | 0.005980963 | 0.006084083 | 25.221265 | 68720 | 12350 | 25270 |  | 0 | 0 | 0 | 0 | 0 | 0 | 0 | 0 | 0 | 0 | 0 | 0 | 0 | 0
67 | 2 | 3.14 | 12 | 14 | 2.074 | 2.112 | 2.148 | 0.005441443 | 0.005397819 | 0.005490885 | 27.946 | 81890 | 14750 | 31200 |  | 0 | 0 | 0 | 0 | 0 | 0 | 0 | 0 | 0 | 0 | 0 | 0 | 0 | 0
68 | 2.12 | 3.528104 | / | / | 2.196 | 2.235 | 2.272 | 0.004842865 | 0.00480404 | 0.004886868 | 31.4001256 | 90060 | / | / |  | 0 | 0 | 0 | 0 | 0 | 0 | 0 | 0 | 0 | 0 | 0 | 0 | 0 | 0
69 | 2.24 | 3.938816 | 11 | 13 | 2.316 | 2.355 | 2.392 | 0.004337885 | 0.004303108 | 0.0043773 | 35.0554624 | 90060 | / | / |  | 0 | 0 | 0 | 0 | 0 | 0 | 0 | 0 | 0 | 0 | 0 | 0 | 0 | 0
70 | 2.36 | 4.372136 | / | / | 2.438 | 2.478 | 2.516 | 0.00390796 | 0.00387663 | 0.003943468 | 38.9120104 | 108000 | / | / |  | 0 | 0 | 0 | 0 | 0 | 0 | 0 | 0 | 0 | 0 | 0 | 0 | 0 | 0
71 | 2.5 | 4.90625 | 10 | 12 | 2.578 | 2.618 | 2.656 | 0.003482524 | 0.003454604 | 0.003514166 | 43.665625 | 117600 | / | / |  | 0 | 0 | 0 | 0 | 0 | 0 | 0 | 0 | 0 | 0 | 0 | 0 | 0 | 0
72 | 2.8 | 6.1544 | 9 | 11 | 查产品说明书 | 查产品说明书 | 查产品说明书 | 0.002776246 | 0.002753989 | 0.002801472 | 54.77416 | 160100 | / | / |  | 0 | 0 | 0 | 0 | 0 | 0 | 0 | 0 | 0 | 0 | 0 | 0 | 0 | 0
73 | 3.15 | 7.7891625 | 8 | 10 | 查产品说明书 | 查产品说明书 | 查产品说明书 | 0.002193577 | 0.002175992 | 0.002213509 | 69.32354625 | 171700 | / | / |  | 0 | 0 | 0 | 0 | 0 | 0 | 0 | 0 | 0 | 0 | 0 | 0 | 0 | 0
74 | 3.55 | 9.8929625 | 7 | 9 | 查产品说明书 | 查产品说明书 | 查产品说明书 | 0.0017271 | 0.001713253 | 0.001742792 | 88.04736625 | 250100 | / | / |  | 0 | 0 | 0 | 0 | 0 | 0 | 0 | 0 | 0 | 0 | 0 | 0 | 0 | 0
75 | 4 | 12.56 | 6 | 8 | 查产品说明书 | 查产品说明书 | 查产品说明书 | 0.001360361 | 0.001349455 | 0.001372721 | 111.784 | 326800 | / | / |  | 0 | 0 | 0 | 0 | 0 | 0 | 0 | 0 | 0 | 0 | 0 | 0 | 0 | 0
76 | 4.5 | 15.89625 | 5 | 7 | 查产品说明书 | 查产品说明书 | 查产品说明书 | 0.001074853 | 0.001066236 | 0.001084619 | 141.476625 | 413400 | / | / |  | 0 | 0 | 0 | 0 | 0 | 0 | 0 | 0 | 0 | 0 | 0 | 0 | 0 | 0
77 | 5 | 19.625 | 4 | 6 | 查产品说明书 | 查产品说明书 | 查产品说明书 | 0.0008706309 | 0.0008636511 | 0.0008785416 | 174.6625 | 510600 | / | / |  | 0 | 0 | 0 | 0 | 0 | 0 | 0 | 0 | 0 | 0 | 0 | 0 | 0 | 0
78 | 5.6 | 24.6176 | 3 | 4 | 查产品说明书 | 查产品说明书 | 查产品说明书 | 0.0006940616 | 0.0006884974 | 0.000700368 | 219.09664 | / | / | / |  | 0 | 0 | 0 | 0 | 0 | 0 | 0 | 0 | 0 | 0 | 0 | 0 | 0 | 0
79 | 6.3 | 31.15665 | 2 | 3 | 查产品说明书 | 查产品说明书 | 查产品说明书 | 0.0005483944 | 0.0005439979 | 0.0005533772 | 277.294185 | / | / | / |  | 0 | 0 | 0 | 0 | 0 | 0 | 0 | 0 | 0 | 0 | 0 | 0 | 0 | 0
80 | 7.1 | 39.57185 | 1 | 2 | 查产品说明书 | 查产品说明书 | 查产品说明书 | 0.0004317749 | 0.0004283134 | 0.0004356981 | 352.189465 | / | / | / |  | 0 | 0 | 0 | 0 | 0 | 0 | 0 | 0 | 0 | 0 | 0 | 0 | 0 | 0
81 | 8 | 50.24 | 1/0 | 1/0 | 查产品说明书 | 查产品说明书 | 查产品说明书 | 0.0003400902 | 0.0003373637 | 0.0003431803 | 447.136 | / | / | / |  | 0 | 0 | 0 | 0 | 0 | 0 | 0 | 0 | 0 | 0 | 0 | 0 | 0 | 0
82 | 9 | 63.585 | 2/0 | 2/0 | 查产品说明书 | 查产品说明书 | 查产品说明书 | 0.0002687132 | 0.000266559 | 0.0002711548 | 565.9065 | / | / | / |  | 0 | 0 | 0 | 0 | 0 | 0 | 0 | 0 | 0 | 0 | 0 | 0 | 0 | 0
83 | 10 | 78.5 | 3/0 | 4/0 | 查产品说明书 | 查产品说明书 | 查产品说明书 | 0.0002176577 | 0.0002159128 | 0.0002196354 | 698.65 | / | / | / |  | 0 | 0 | 0 | 0 | 0 | 0 | 0 | 0 | 0 | 0 | 0 | 0 | 0 | 0
84 | 11.2 | 98.4704 | 4/0 | 5/0 | 查产品说明书 | 查产品说明书 | 查产品说明书 | 0.0001735154 | 0.0001721243 | 0.000175092 | 876.38656 | / | / | / |  | 0 | 0 | 0 | 0 | 0 | 0 | 0 | 0 | 0 | 0 | 0 | 0 | 0 | 0
85 | [15 empty] | 0 | 0 | 0 | 0 | 0 | 0 | 0 | 0 | 0 | 0 | 0 | 0 | 0 | 0
86 | [15 empty] | 0 | 0 | 0 | 0 | 0 | 0 | 0 | 0 | 0 | 0 | 0 | 0 | 0 | 0
87 | [15 empty] | 0 | 0 | 0 | 0 | 0 | 0 | 0 | 0 | 0 | 0 | 0 | 0 | 0 | 0
88 | [15 empty] | 0 | 0 | 0 | 0 | 0 | 0 | 0 | 0 | 0 | 0 | 0 | 0 | 0 | 0
89 | [15 empty] | 0 | 0 | 0 | 0 | 0 | 0 | 0 | 0 | 0 | 0 | 0 | 0 | 0 | 0
90 | [15 empty] | 0 | 0 | 0 | 0 | 0 | 0 | 0 | 0 | 0 | 0 | 0 | 0 | 0 | 0
91 | [15 empty] | 0 | 0 | 0 | 0 | 0 | 0 | 0 | 0 | 0 | 0 | 0 | 0 | 0 | 0
92 | [15 empty] | 0 | 0 | 0 | 0 | 0 | 0 | 0 | 0 | 0 | 0 | 0 | 0 | 0 | 0
93 | [15 empty] | 0 | 0 | 0 | 0 | 0 | 0 | 0 | 0 | 0 | 0 | 0 | 0 | 0 | 0
94 | [15 empty] | 0 | 0 | 0 | 0 | 0 | 0 | 0 | 0 | 0 | 0 | 0 | 0 | 0 | 0
95 | [15 empty] | 0 | 0 | 0 | 0 | 0 | 0 | 0 | 0 | 0 | 0 | 0 | 0 | 0 | 0
96 | [15 empty] | 0 | 0 | 0 | 0 | 0 | 0 | 0 | 0 | 0 | 0 | 0 | 0 | 0 | 0
97 | [15 empty] | 0 | 0 | 0 | 0 | 0 | 0 | 0 | 0 | 0 | 0 | 0 | 0 | 0 | 0
98 | [15 empty] | 0 | 0 | 0 | 0 | 0 | 0 | 0 | 0 | 0 | 0 | 0 | 0 | 0 | 0
99 | [15 empty] | 0 | 0 | 0 | 0 | 0 | 0 | 0 | 0 | 0 | 0 | 0 | 0 | 0 | 0
100 | [15 empty] | 0 | 0 | 0 | 0 | 0 | 0 | 0 | 0 | 0 | 0 | 0 | 0 | 0 | 0
101 | [15 empty] | 0 | 0 | 0 | 0 | 0 | 0 | 0 | 0 | 0 | 0 | 0 | 0 | 0 | 0
102 | [15 empty] | 0 | 0 | 0 | 0 | 0 | 0 | 0 | 0 | 0 | 0 | 0 | 0 | 0 | 0
103 | [15 empty] | 0 | 0 | 0 | 0 | 0 | 0 | 0 | 0 | 0 | 0 | 0 | 0 | 0 | 0
104 | [15 empty] | 0 | 0 | 0 | 0 | 0 | 0 | 0 | 0 | 0 | 0 | 0 | 0 | 0 | 0
105 | [15 empty] | 0 | 0 | 0 | 0 | 0 | 0 | 0 | 0 | 0 | 0 | 0 | 0 | 0 | 0
106 | [15 empty] | 0 | 0 | 0 | 0 | 0 | 0 | 0 | 0 | 0 | 0 | 0 | 0 | 0 | 0
107 | [15 empty] | 0 | 0 | 0 | 0 | 0 | 0 | 0 | 0 | 0 | 0 | 0 | 0 | 0 | 0
108 | [15 empty] | 0 | 0 | 0 | 0 | 0 | 0 | 0 | 0 | 0 | 0 | 0 | 0 | 0 | 0
109 | [15 empty] | 0 | 0 | 0 | 0 | 0 | 0 | 0 | 0 | 0 | 0 | 0 | 0 | 0 | 0
110 | [15 empty] | 0 | 0 | 0 | 0 | 0 | 0 | 0 | 0 | 0 | 0 | 0 | 0 | 0 | 0
111 | [15 empty] | 0 | 0 | 0 | 0 | 0 | 0 | 0 | 0 | 0 | 0 | 0 | 0 | 0 | 0
112 | [15 empty] | 0 | 0 | 0 | 0 | 0 | 0 | 0 | 0 | 0 | 0 | 0 | 0 | 0 | 0
113 | [15 empty] | 0 | 0 | 0 | 0 | 0 | 0 | 0 | 0 | 0 | 0 | 0 | 0 | 0 | 0
114 | [15 empty] | 0 | 0 | 0 | 0 | 0 | 0 | 0 | 0 | 0 | 0 | 0 | 0 | 0 | 0
115 | [15 empty] | 0 | 0 | 0 | 0 | 0 | 0 | 0 | 0 | 0 | 0 | 0 | 0 | 0 | 0
116 | [15 empty] | 0 | 0 | 0 | 0 | 0 | 0 | 0 | 0 | 0 | 0 | 0 | 0 | 0 | 0
仅供参考，不做依据
400
80
10
102
103
104
105
106
120
100
140
160
180
200
220
250
300
A
E
B
F
H
C
工作表面温度 - ℃
寿命- h
~1个月
~10个月
~1年
~10年
~100年
漆包线的寿命和工作表面温度的关系（参考曲线）
漆包线的耐热级别
仅供参考，不做依据

## 2-趋肤效应
关于载流圆导线的温升 | [8 empty] | dub-m | 05.10.08
1。导线上电流的趋肤效应
当电流在导体上流动时，由于电流产生的电磁场力对电荷的推斥作用，电荷将趋向于在导体
的表层流动；这种现象称之为电流的趋肤效应。
电流的趋肤效应和电流的频率有关，电流频率越高，电荷就越向导体表层集中；电荷在导体
表层下集聚的深度，称为趋肤深度。
一般情况下，可以用下式概算电流在圆导线中的趋肤深度：
| df ≈ | 6.61 | cm
|  | 式中： | df | 电流趋肤效应深度 cm
|  |  | f | 电流频率 Hz
当趋肤深度大于导线的半径时，对导线的电阻没有实际的影响；但趋肤深度小于导线半径时，
导线的有效载流面积就会减小：
| Sf ≈ | πx ( r 2 - ( r - 10xdf ) 2)
|  | 式中： | Sf | 考虑趋肤效应时导线的有效载流面积 mm2
|  |  | r | 导线的半径 mm
电流的趋肤效应导致的导线实际有效载流面积的减小，其对电流的电阻也相应的增大：
Rf =
≈
|  | 式中： | Rf | 考虑趋肤效应后的导线电阻 Ω
|  |  | ρ | 电工用纯铜导线的电阻系数 ρ=0.01749 Ω.m / mm2 (at20℃)
|  |  | L | 导线的长度 m
|  |  | r | 圆纯铜导线的半径 mm
|  |  | df | 电流趋肤效应深度 cm
|  |  | f | 电流频率 Hz
|  |  | Rf | 考虑趋肤效应后的导线电阻 Ω
2。载流铜圆导线的温升（概算，参考）：
自动计算（结果供参考）：
|  |  | 导线直径： | D = | 1.2 |  |  | mm
|  |  | 导线股数： | N = | 1 |  |  | p
|  |  | 导线长度： | L = | 0.15 |  |  | m
|  |  | 电流频率： | f 1 = | 0.001 | f 2 = | 200 | kHz
|  |  | 通过电流： | I1 = | 10 | I2 = | 0 | A
|  |  | 导线截面面积： | So= | 1.1304 |  |  | mm2
|  |  | 电流趋肤效应深度： | df1= | 66.1 | df2= | 0.1478041 | mm
|  |  | 导线实效载流面积： | Sf1= | 1.1304 | Sf2= | 0.4883292 | mm2
|  |  | 20℃时导线直流电阻： | Rd = | 0.00232086 |  |  | Ω | 0.0053724
|  |  | 考虑趋肤效应后的导线电阻： | Rf1 = | 0.00232086 | Rf2 = | 0.0053724 | Ω | 0.00232086
|  |  | 载流密度： | Jf1= | 8.846426 | Jf2= | 0 | A/mm2
|  |  | 铜损： | Pf1= | 0.232086 | Pf2= | 0 | VA
|  |  | 电流频率： | f1 = | 0.001 | f 2 = | 200 | kHz
|  |  | 总铜损： | Pfc= | 0.232086 |  |  | VA
|  |  | 导线的散热面积： | SE= | 5.652 |  |  | cm2
|  |  | 单位表面积需要耗散的功率： | Wp= | 0.04106263 |  |  | VA/cm2
|  |  | 导线表面的估计温升： | Δt = | 31.06912 |  |  | ℃
导线表面的估计温度：
|  |  | 在20℃的无风空间 | Tc= | 51.06912 |  |  | ℃
|  |  | 在40℃的无风空间 | Tc= | 71.06912 |  |  | ℃
注1： | 本表的使用方法：
本表按两种频率的电流流过导线时的情况考虑；电流的频率不能为零（直流时输入0.001Hz）。
如果要计算单根2.00φ的漆包线上同时有低频（或直流）20.0A和200kHz/4.0A的电流流过时，空间导
线 的温升情况时，在计算表上输入导线直径：2.0；导线股数：1；电流频率f1：0.001，电流I1：20A；
频率f2:200,电流I2:4.0A；导线长度L：不为0的任意值；以下将会自动给出有关的计算结果。
注2： | 本表的应用：
1。 | 本表的计算结果也可以用来选择磁环穿线电感的线径，如果线径过大时可以利用多股较细的
线代替；在表中改变输入的线径和股数，温升应单根相近；或利用3-表计算。
例如：通过低频21.0A电流的磁环电感，选用QA或UEW线种，以30℃为安全表面温升时，应选用
2.00φ的漆包线；或者用3 根1.00φ的漆包线并绕（表面温升约27.2℃）。
2。 | 本表也可以用来计算给定线径的导线的截面积，给定长度的电阻，给定电流的铜损等。
例如：线径1.0φ，2.5m长，低频5.0A电流时：导线的截面积0.785mm2，载流密度6.37A/mm2，直流
电阻0.0557Ω，铜损1.393W。
输入数字
f
df
r
ρx L
πX ( r 2 - ( r - 10Xd f )2 )
ρx L
πX ( r 2 - ( r - (6.61x10) / )2 )
f
Φr
Φd
输入数字
输入数字
输入数字
输入数字
概算条件： ①在20℃的无风空间； ②按55%辐射和45%对流组合方式散热； ③未考虑导线绝缘膜厚度对散热的影响。
内有逻辑计算用数据，勿动！
内有逻辑计算用数据，勿动！
内有逻辑计算用数据，勿动！
内有隐蔽数据，请勿改动！

## 3-多股代单股
用多股线代替单股线：
1。单根导线：
|  | 导线直径： | D = | 0.5 |  | mm
|  | 导线长度： | L = | 1 |  | m
|  | 电流频率： | f = | 250 |  | kHz
|  | 电流趋肤效应深度： | df= | 0.1322 |  | mm
|  | 20℃时导线直流电阻： | Rd = | 0.08912102 |  | Ω
|  | 考虑趋肤效应后的导线电阻： | Rf = | 0.1145558 |  | Ω | 0.1145558
2。将单根导线用相等截面积的多股绞合线代替后，可降低导线的高频趋肤效应电阻：
| 原导线直径 |  | D--mm | 0.5
| 和原导线面积相同时分成的股数 |  |  | 1 | 2 | 3 | 4 | 5
| 每股线的面积： |  | mm2 | 0.19625 | 0.098125 | 0.06541667 | 0.0490625 | 0.03925
| 每股线的直径： |  | d--mm | 0.5 | 0.3535534 | 0.2886751 | 0.25 | 0.2236068
| 每股线的长度： |  | m | 1
| 电流频率： |  | kHz | 250
| 每股线的直流电阻： |  | Ω | 0.08912102 | 0.178242 | 0.2673631 | 0.3564841 | 0.4456051
| 绞合后的直流电阻： |  | Ω | 0.08912102 | 0.08912102 | 0.08912102 | 0.08912102 | 0.08912102
| 每股线的高频电阻： |  | Ω | 0.1145558 | 0.1903455 | 0.2692671 | 0.3564841 | 0.4456051
| 绞合后的高频电阻： |  | Ω | 0.1145558 | 0.09517273 | 0.08975572 | 0.08912102 | 0.08912102
| 绞合后高频电阻降低率： % |  |  | 0% | 16.92% | 21.65% | 22.2% | 22.2%
|  |  |  | 0.1178 | 0.0445767 | 0.01213757 | -0.0072 | -0.0203966
3。举例：
直径1.3mm；长度2m的漆包铜线，直流电阻0.0264Ω，如果通以200kHz的高频电流时，
高频趋肤电阻是0.0654Ω；如果换成 3根直径0.75mm的漆包线，总的导线截面积不变，直
流电阻不变，但高频趋肤电阻由 0.0654Ω减小到 0.0417Ω，减小了36.28%，相当于功耗比
单根漆包线也降低了36.28%。
f
df
r
ρx L
πX ( r 2 - ( r - d f )2 )
有隐蔽数字勿动勿删
有隐蔽数字勿动勿删
输入
结果
ρx L
πX ( r 2 - ( r - (6.61x10) / f 0.5)2 )
( Ω )